## TC10-simplified
C | Mn | Ni | Mo | V | Cr | Cu | Al | Nb | Si | W | Ti | Co | P | S | TC | K | Label
0 | 0 | 0 | 0 | 0 | 0 | 0 | 0 | 0 | 0 | 0 | 0 | 0 | 0 | 0 | 20 | 73.3 | Pure_01
0 | 0 | 0 | 0 | 0 | 0 | 0 | 0 | 0 | 0 | 0 | 0 | 0 | 0 | 0 | 27 | 80.2 | Pure_02
0 | 0 | 0 | 0 | 0 | 0 | 0 | 0 | 0 | 0 | 0 | 0 | 0 | 0 | 0 | 100 | 68.2 | Pure_03
0 | 0 | 0 | 0 | 0 | 0 | 0 | 0 | 0 | 0 | 0 | 0 | 0 | 0 | 0 | 127 | 69.5 | Pure_04
0 | 0 | 0 | 0 | 0 | 0 | 0 | 0 | 0 | 0 | 0 | 0 | 0 | 0 | 0 | 200 | 61.5 | Pure_05
0 | 0 | 0 | 0 | 0 | 0 | 0 | 0 | 0 | 0 | 0 | 0 | 0 | 0 | 0 | 227 | 61.3 | Pure_06
0 | 0 | 0 | 0 | 0 | 0 | 0 | 0 | 0 | 0 | 0 | 0 | 0 | 0 | 0 | 327 | 54.7 | Pure_07
0 | 0 | 0 | 0 | 0 | 0 | 0 | 0 | 0 | 0 | 0 | 0 | 0 | 0 | 0 | 400 | 48.6 | Pure_08
0 | 0 | 0 | 0 | 0 | 0 | 0 | 0 | 0 | 0 | 0 | 0 | 0 | 0 | 0 | 527 | 43.3 | Pure_09
0 | 0 | 0 | 0 | 0 | 0 | 0 | 0 | 0 | 0 | 0 | 0 | 0 | 0 | 0 | 600 | 38.9 | Pure_10
0 | 0 | 0 | 0 | 0 | 0 | 0 | 0 | 0 | 0 | 0 | 0 | 0 | 0 | 0 | 727 | 32.3 | Pure_11
0 | 0 | 0 | 0 | 0 | 0 | 0 | 0 | 0 | 0 | 0 | 0 | 0 | 0 | 0 | 800 | 29.7 | Pure_12
0.06 | 0.4 | 0 | 0 | 0 | 0 | 0 | 0 | 0 | 0 | 0 | 0 | 0 | 0 | 0 | 23 | 65.3 | Steel001_1
0.06 | 0.4 | 0 | 0 | 0 | 0 | 0 | 0 | 0 | 0 | 0 | 0 | 0 | 0 | 0 | 100 | 60.3 | Steel001_2
0.06 | 0.4 | 0 | 0 | 0 | 0 | 0 | 0 | 0 | 0 | 0 | 0 | 0 | 0 | 0 | 200 | 54.9 | Steel001_3
0.06 | 0.4 | 0 | 0 | 0 | 0 | 0 | 0 | 0 | 0 | 0 | 0 | 0 | 0 | 0 | 400 | 45.2 | Steel001_4
0.06 | 0.4 | 0 | 0 | 0 | 0 | 0 | 0 | 0 | 0 | 0 | 0 | 0 | 0 | 0 | 600 | 36.4 | Steel001_5
0.06 | 0.4 | 0 | 0 | 0 | 0 | 0 | 0 | 0 | 0 | 0 | 0 | 0 | 0 | 0 | 800 | 28.5 | Steel001_6
0.06 | 0.4 | 0 | 0 | 0 | 0 | 0 | 0 | 0 | 0 | 0 | 0 | 0 | 0 | 0 | 1000 | 27.6 | Steel001_7
0.08 | 0.31 | 0 | 0 | 0 | 0 | 0 | 0 | 0 | 0 | 0 | 0 | 0 | 0 | 0 | 23 | 59.5 | Steel002_1
0.08 | 0.31 | 0 | 0 | 0 | 0 | 0 | 0 | 0 | 0 | 0 | 0 | 0 | 0 | 0 | 100 | 57.8 | Steel002_2
0.08 | 0.31 | 0 | 0 | 0 | 0 | 0 | 0 | 0 | 0 | 0 | 0 | 0 | 0 | 0 | 200 | 53.2 | Steel002_3
0.08 | 0.31 | 0 | 0 | 0 | 0 | 0 | 0 | 0 | 0 | 0 | 0 | 0 | 0 | 0 | 400 | 45.6 | Steel002_4
0.08 | 0.31 | 0 | 0 | 0 | 0 | 0 | 0 | 0 | 0 | 0 | 0 | 0 | 0 | 0 | 600 | 36.8 | Steel002_5
0.08 | 0.31 | 0 | 0 | 0 | 0 | 0 | 0 | 0 | 0 | 0 | 0 | 0 | 0 | 0 | 800 | 28.5 | Steel002_6
0.08 | 0.31 | 0 | 0 | 0 | 0 | 0 | 0 | 0 | 0 | 0 | 0 | 0 | 0 | 0 | 1000 | 27.6 | Steel002_7
0.23 | 0.6 | 0 | 0 | 0 | 0 | 0 | 0 | 0 | 0 | 0 | 0 | 0 | 0 | 0 | 23 | 51.9 | Steel003_1
0.23 | 0.6 | 0 | 0 | 0 | 0 | 0 | 0 | 0 | 0 | 0 | 0 | 0 | 0 | 0 | 100 | 51.1 | Steel003_2
0.23 | 0.6 | 0 | 0 | 0 | 0 | 0 | 0 | 0 | 0 | 0 | 0 | 0 | 0 | 0 | 200 | 49 | Steel003_3
0.23 | 0.6 | 0 | 0 | 0 | 0 | 0 | 0 | 0 | 0 | 0 | 0 | 0 | 0 | 0 | 400 | 42.7 | Steel003_4
0.23 | 0.6 | 0 | 0 | 0 | 0 | 0 | 0 | 0 | 0 | 0 | 0 | 0 | 0 | 0 | 600 | 35.6 | Steel003_5
0.23 | 0.6 | 0 | 0 | 0 | 0 | 0 | 0 | 0 | 0 | 0 | 0 | 0 | 0 | 0 | 800 | 26 | Steel003_6
0.23 | 0.6 | 0 | 0 | 0 | 0 | 0 | 0 | 0 | 0 | 0 | 0 | 0 | 0 | 0 | 1000 | 27.2 | Steel003_7
0.42 | 0.64 | 0 | 0 | 0 | 0 | 0 | 0 | 0 | 0 | 0 | 0 | 0 | 0 | 0 | 23 | 51.9 | Steel004_1
0.42 | 0.64 | 0 | 0 | 0 | 0 | 0 | 0 | 0 | 0 | 0 | 0 | 0 | 0 | 0 | 100 | 50.7 | Steel004_2
0.42 | 0.64 | 0 | 0 | 0 | 0 | 0 | 0 | 0 | 0 | 0 | 0 | 0 | 0 | 0 | 200 | 48.2 | Steel004_3
0.42 | 0.64 | 0 | 0 | 0 | 0 | 0 | 0 | 0 | 0 | 0 | 0 | 0 | 0 | 0 | 400 | 41.9 | Steel004_4
0.42 | 0.64 | 0 | 0 | 0 | 0 | 0 | 0 | 0 | 0 | 0 | 0 | 0 | 0 | 0 | 600 | 33.9 | Steel004_5
0.42 | 0.64 | 0 | 0 | 0 | 0 | 0 | 0 | 0 | 0 | 0 | 0 | 0 | 0 | 0 | 800 | 24.7 | Steel004_6
0.42 | 0.64 | 0 | 0 | 0 | 0 | 0 | 0 | 0 | 0 | 0 | 0 | 0 | 0 | 0 | 1000 | 26.8 | Steel004_7
0.8 | 0.32 | 0 | 0 | 0 | 0 | 0 | 0 | 0 | 0 | 0 | 0 | 0 | 0 | 0 | 23 | 47.8 | Steel005_1
0.8 | 0.32 | 0 | 0 | 0 | 0 | 0 | 0 | 0 | 0 | 0 | 0 | 0 | 0 | 0 | 100 | 48.2 | Steel005_2
0.8 | 0.32 | 0 | 0 | 0 | 0 | 0 | 0 | 0 | 0 | 0 | 0 | 0 | 0 | 0 | 200 | 45.2 | Steel005_3
0.8 | 0.32 | 0 | 0 | 0 | 0 | 0 | 0 | 0 | 0 | 0 | 0 | 0 | 0 | 0 | 400 | 38.1 | Steel005_4
0.8 | 0.32 | 0 | 0 | 0 | 0 | 0 | 0 | 0 | 0 | 0 | 0 | 0 | 0 | 0 | 600 | 32.7 | Steel005_5
0.8 | 0.32 | 0 | 0 | 0 | 0 | 0 | 0 | 0 | 0 | 0 | 0 | 0 | 0 | 0 | 800 | 24.3 | Steel005_6
0.8 | 0.32 | 0 | 0 | 0 | 0 | 0 | 0 | 0 | 0 | 0 | 0 | 0 | 0 | 0 | 1000 | 26.8 | Steel005_7
1.22 | 0.35 | 0 | 0 | 0 | 0 | 0 | 0 | 0 | 0 | 0 | 0 | 0 | 0 | 0 | 23 | 45.2 | Steel006_1
1.22 | 0.35 | 0 | 0 | 0 | 0 | 0 | 0 | 0 | 0 | 0 | 0 | 0 | 0 | 0 | 100 | 44.8 | Steel006_2
1.22 | 0.35 | 0 | 0 | 0 | 0 | 0 | 0 | 0 | 0 | 0 | 0 | 0 | 0 | 0 | 200 | 43.5 | Steel006_3
1.22 | 0.35 | 0 | 0 | 0 | 0 | 0 | 0 | 0 | 0 | 0 | 0 | 0 | 0 | 0 | 400 | 38.5 | Steel006_4
1.22 | 0.35 | 0 | 0 | 0 | 0 | 0 | 0 | 0 | 0 | 0 | 0 | 0 | 0 | 0 | 600 | 33.5 | Steel006_5
1.22 | 0.35 | 0 | 0 | 0 | 0 | 0 | 0 | 0 | 0 | 0 | 0 | 0 | 0 | 0 | 800 | 23.9 | Steel006_6
1.22 | 0.35 | 0 | 0 | 0 | 0 | 0 | 0 | 0 | 0 | 0 | 0 | 0 | 0 | 0 | 1000 | 26 | Steel006_7
0.23 | 1.51 | 0 | 0 | 0 | 0 | 0 | 0 | 0 | 0 | 0 | 0 | 0 | 0 | 0 | 23 | 46.1 | Steel007_1
0.23 | 1.51 | 0 | 0 | 0 | 0 | 0 | 0 | 0 | 0 | 0 | 0 | 0 | 0 | 0 | 100 | 46.1 | Steel007_2
0.23 | 1.51 | 0 | 0 | 0 | 0 | 0 | 0 | 0 | 0 | 0 | 0 | 0 | 0 | 0 | 200 | 44.8 | Steel007_3
0.23 | 1.51 | 0 | 0 | 0 | 0 | 0 | 0 | 0 | 0 | 0 | 0 | 0 | 0 | 0 | 400 | 39.8 | Steel007_4
0.23 | 1.51 | 0 | 0 | 0 | 0 | 0 | 0 | 0 | 0 | 0 | 0 | 0 | 0 | 0 | 600 | 34.3 | Steel007_5
0.23 | 1.51 | 0 | 0 | 0 | 0 | 0 | 0 | 0 | 0 | 0 | 0 | 0 | 0 | 0 | 800 | 26.4 | Steel007_6
0.23 | 1.51 | 0 | 0 | 0 | 0 | 0 | 0 | 0 | 0 | 0 | 0 | 0 | 0 | 0 | 1000 | 27.2 | Steel007_7
0.4 | 0.67 | 0.8 | 0 | 0 | 0 | 0 | 0 | 0 | 0 | 0 | 0 | 0 | 0 | 0.05 | 100 | 49.4 | Steel009_2
0.4 | 0.67 | 0.8 | 0 | 0 | 0 | 0 | 0 | 0 | 0 | 0 | 0 | 0 | 0 | 0.05 | 200 | 46.9 | Steel009_3
0.4 | 0.67 | 0.8 | 0 | 0 | 0 | 0 | 0 | 0 | 0 | 0 | 0 | 0 | 0 | 0.05 | 400 | 40.6 | Steel009_4
0.4 | 0.67 | 0.8 | 0 | 0 | 0 | 0 | 0 | 0 | 0 | 0 | 0 | 0 | 0 | 0 | 600 | 34.8 | Steel009_5
0.37 | 1.56 | 0 | 0.26 | 0 | 0 | 0 | 0 | 0 | 0 | 0 | 0 | 0 | 0 | 0 | 100 | 48.2 | Steel010_2
0.37 | 1.56 | 0 | 0.26 | 0 | 0 | 0 | 0 | 0 | 0 | 0 | 0 | 0 | 0 | 0 | 200 | 45.6 | Steel010_3
0.37 | 1.56 | 0 | 0.26 | 0 | 0 | 0 | 0 | 0 | 0 | 0 | 0 | 0 | 0 | 0 | 400 | 39.4 | Steel010_4
0.37 | 1.56 | 0 | 0.26 | 0 | 0 | 0 | 0 | 0 | 0 | 0 | 0 | 0 | 0 | 0 | 600 | 33.9 | Steel010_5
0.37 | 1.48 | 0 | 0.43 | 0 | 0 | 0 | 0 | 0 | 0 | 0 | 0 | 0 | 0 | 0 | 100 | 45.6 | Steel011_2
0.37 | 1.48 | 0 | 0.43 | 0 | 0 | 0 | 0 | 0 | 0 | 0 | 0 | 0 | 0 | 0 | 200 | 44 | Steel011_3
0.37 | 1.48 | 0 | 0.43 | 0 | 0 | 0 | 0 | 0 | 0 | 0 | 0 | 0 | 0 | 0 | 400 | 39.4 | Steel011_4
0.37 | 1.48 | 0 | 0.43 | 0 | 0 | 0 | 0 | 0 | 0 | 0 | 0 | 0 | 0 | 0 | 600 | 33.9 | Steel011_5
0.32 | 0.69 | 0 | 0 | 0 | 1.09 | 0 | 0 | 0 | 0 | 0 | 0 | 0 | 0 | 0 | 23 | 48.6 | Steel012_1
0.32 | 0.69 | 0 | 0 | 0 | 1.09 | 0 | 0 | 0 | 0 | 0 | 0 | 0 | 0 | 0 | 100 | 46.5 | Steel012_2
0.32 | 0.69 | 0 | 0 | 0 | 1.09 | 0 | 0 | 0 | 0 | 0 | 0 | 0 | 0 | 0 | 200 | 44.4 | Steel012_3
0.32 | 0.69 | 0 | 0 | 0 | 1.09 | 0 | 0 | 0 | 0 | 0 | 0 | 0 | 0 | 0 | 400 | 38.5 | Steel012_4
0.32 | 0.69 | 0 | 0 | 0 | 1.09 | 0 | 0 | 0 | 0 | 0 | 0 | 0 | 0 | 0 | 600 | 31.8 | Steel012_5
0.32 | 0.69 | 0 | 0 | 0 | 1.09 | 0 | 0 | 0 | 0 | 0 | 0 | 0 | 0 | 0 | 800 | 26 | Steel012_6
0.32 | 0.69 | 0 | 0 | 0 | 1.09 | 0 | 0 | 0 | 0 | 0 | 0 | 0 | 0 | 0 | 1000 | 28.1 | Steel012_7
0.39 | 0.79 | 0 | 0 | 0 | 1.03 | 0 | 0 | 0 | 0 | 0 | 0 | 0 | 0 | 0 | 100 | 44.8 | Steel013_2
0.39 | 0.79 | 0 | 0 | 0 | 1.03 | 0 | 0 | 0 | 0 | 0 | 0 | 0 | 0 | 0 | 200 | 43.5 | Steel013_3
0.39 | 0.79 | 0 | 0 | 0 | 1.03 | 0 | 0 | 0 | 0 | 0 | 0 | 0 | 0 | 0 | 400 | 37.7 | Steel013_4
0.39 | 0.79 | 0 | 0 | 0 | 1.03 | 0 | 0 | 0 | 0 | 0 | 0 | 0 | 0 | 0 | 600 | 31.4 | Steel013_5
0.305 | 0.5 | 0 | 0.2 | 0 | 0.95 | 0 | 0 | 0 | 0.275 | 0 | 0 | 0 | 0 | 0 | 0 | 42.7 | Steel014_1
0.305 | 0.5 | 0 | 0.2 | 0 | 0.95 | 0 | 0 | 0 | 0.275 | 0 | 0 | 0 | 0 | 0 | 1000 | 28.1 | Steel014_11
0.305 | 0.5 | 0 | 0.2 | 0 | 0.95 | 0 | 0 | 0 | 0.275 | 0 | 0 | 0 | 0 | 0 | 1200 | 30.1 | Steel014_12
0.305 | 0.5 | 0 | 0.2 | 0 | 0.95 | 0 | 0 | 0 | 0.275 | 0 | 0 | 0 | 0 | 0 | 100 | 42.7 | Steel014_3
0.305 | 0.5 | 0 | 0.2 | 0 | 0.95 | 0 | 0 | 0 | 0.275 | 0 | 0 | 0 | 0 | 0 | 300 | 40.6 | Steel014_5
0.305 | 0.5 | 0 | 0.2 | 0 | 0.95 | 0 | 0 | 0 | 0.275 | 0 | 0 | 0 | 0 | 0 | 500 | 37.3 | Steel014_7
0.305 | 0.5 | 0 | 0.2 | 0 | 0.95 | 0 | 0 | 0 | 0.275 | 0 | 0 | 0 | 0 | 0 | 700 | 31 | Steel014_9
0.41 | 0.67 | 0 | 0.23 | 0 | 1.01 | 0 | 0 | 0 | 0 | 0 | 0 | 0 | 0 | 0 | 100 | 42.7 | Steel015_2
0.41 | 0.67 | 0 | 0.23 | 0 | 1.01 | 0 | 0 | 0 | 0 | 0 | 0 | 0 | 0 | 0 | 200 | 42.3 | Steel015_3
0.41 | 0.67 | 0 | 0.23 | 0 | 1.01 | 0 | 0 | 0 | 0 | 0 | 0 | 0 | 0 | 0 | 400 | 37.7 | Steel015_4
0.41 | 0.67 | 0 | 0.23 | 0 | 1.01 | 0 | 0 | 0 | 0 | 0 | 0 | 0 | 0 | 0 | 600 | 33.1 | Steel015_5
0.35 | 0.59 | 0.2 | 0.2 | 0 | 0.88 | 0 | 0 | 0 | 0 | 0 | 0 | 0 | 0 | 0 | 23 | 42.7 | Steel018_1
0.35 | 0.59 | 0.2 | 0.2 | 0 | 0.88 | 0 | 0 | 0 | 0 | 0 | 0 | 0 | 0 | 0 | 100 | 42.7 | Steel018_2
0.35 | 0.59 | 0.2 | 0.2 | 0 | 0.88 | 0 | 0 | 0 | 0 | 0 | 0 | 0 | 0 | 0 | 200 | 41.9 | Steel018_3
0.35 | 0.59 | 0.2 | 0.2 | 0 | 0.88 | 0 | 0 | 0 | 0 | 0 | 0 | 0 | 0 | 0 | 400 | 38.9 | Steel018_4
0.35 | 0.59 | 0.2 | 0.2 | 0 | 0.88 | 0 | 0 | 0 | 0 | 0 | 0 | 0 | 0 | 0 | 600 | 33.9 | Steel018_5
0.35 | 0.59 | 0.2 | 0.2 | 0 | 0.88 | 0 | 0 | 0 | 0 | 0 | 0 | 0 | 0 | 0 | 800 | 26.4 | Steel018_6
0.35 | 0.59 | 0.2 | 0.2 | 0 | 0.88 | 0 | 0 | 0 | 0 | 0 | 0 | 0 | 0 | 0 | 1000 | 28.1 | Steel018_7
0.23 | 0.45 | 0 | 0.51 | 0.77 | 2.87 | 0 | 0 | 0 | 0.45 | 0.59 | 0 | 0 | 0 | 0 | 23 | 38.5 | Steel019_1
0.23 | 0.45 | 0 | 0.51 | 0.77 | 2.87 | 0 | 0 | 0 | 0.45 | 0.59 | 0 | 0 | 0 | 0 | 100 | 33.6 | Steel019_2
0.23 | 0.45 | 0 | 0.51 | 0.77 | 2.87 | 0 | 0 | 0 | 0.45 | 0.59 | 0 | 0 | 0 | 0 | 200 | 33.1 | Steel019_3
0.23 | 0.45 | 0 | 0.51 | 0.77 | 2.87 | 0 | 0 | 0 | 0.45 | 0.59 | 0 | 0 | 0 | 0 | 400 | 30.6 | Steel019_4
0.23 | 0.45 | 0 | 0.51 | 0.77 | 2.87 | 0 | 0 | 0 | 0.45 | 0.59 | 0 | 0 | 0 | 0 | 600 | 29.3 | Steel019_5
0.23 | 0.45 | 0 | 0.51 | 0.77 | 2.87 | 0 | 0 | 0 | 0.45 | 0.59 | 0 | 0 | 0 | 0 | 800 | 28.9 | Steel019_6
0.32 | 0.55 | 3.47 | 0 | 0 | 0 | 0 | 0 | 0 | 0 | 0 | 0 | 0 | 0 | 0 | 23 | 36.4 | Steel020_1
0.32 | 0.55 | 3.47 | 0 | 0 | 0 | 0 | 0 | 0 | 0 | 0 | 0 | 0 | 0 | 0 | 100 | 37.7 | Steel020_2
0.32 | 0.55 | 3.47 | 0 | 0 | 0 | 0 | 0 | 0 | 0 | 0 | 0 | 0 | 0 | 0 | 200 | 38.9 | Steel020_3
0.32 | 0.55 | 3.47 | 0 | 0 | 0 | 0 | 0 | 0 | 0 | 0 | 0 | 0 | 0 | 0 | 400 | 36.8 | Steel020_4
0.32 | 0.55 | 3.47 | 0 | 0 | 0 | 0 | 0 | 0 | 0 | 0 | 0 | 0 | 0 | 0 | 600 | 32.7 | Steel020_5
0.32 | 0.55 | 3.47 | 0 | 0 | 0 | 0 | 0 | 0 | 0 | 0 | 0 | 0 | 0 | 0 | 800 | 25.1 | Steel020_6
0.32 | 0.55 | 3.47 | 0 | 0 | 0 | 0 | 0 | 0 | 0 | 0 | 0 | 0 | 0 | 0 | 1000 | 27.6 | Steel020_7
0.33 | 0.5 | 3.4 | 0 | 0 | 0.8 | 0 | 0 | 0 | 0 | 0 | 0 | 0 | 0 | 0 | 23 | 34.3 | Steel021_1
0.33 | 0.5 | 3.4 | 0 | 0 | 0.8 | 0 | 0 | 0 | 0 | 0 | 0 | 0 | 0 | 0 | 100 | 36 | Steel021_2
0.33 | 0.5 | 3.4 | 0 | 0 | 0.8 | 0 | 0 | 0 | 0 | 0 | 0 | 0 | 0 | 0 | 200 | 36.8 | Steel021_3
0.33 | 0.5 | 3.4 | 0 | 0 | 0.8 | 0 | 0 | 0 | 0 | 0 | 0 | 0 | 0 | 0 | 400 | 36.4 | Steel021_4
0.33 | 0.5 | 3.4 | 0 | 0 | 0.8 | 0 | 0 | 0 | 0 | 0 | 0 | 0 | 0 | 0 | 600 | 31.8 | Steel021_5
0.33 | 0.5 | 3.4 | 0 | 0 | 0.8 | 0 | 0 | 0 | 0 | 0 | 0 | 0 | 0 | 0 | 800 | 26 | Steel021_6
0.33 | 0.5 | 3.4 | 0 | 0 | 0.8 | 0 | 0 | 0 | 0 | 0 | 0 | 0 | 0 | 0 | 1000 | 27.6 | Steel021_7
0.34 | 0.54 | 3.53 | 0.39 | 0 | 0.76 | 0 | 0 | 0 | 0 | 0 | 0 | 0 | 0 | 0 | 23 | 33.1 | Steel024_1
0.34 | 0.54 | 3.53 | 0.39 | 0 | 0.76 | 0 | 0 | 0 | 0 | 0 | 0 | 0 | 0 | 0 | 100 | 33.9 | Steel024_2
0.34 | 0.54 | 3.53 | 0.39 | 0 | 0.76 | 0 | 0 | 0 | 0 | 0 | 0 | 0 | 0 | 0 | 200 | 35.2 | Steel024_3
0.34 | 0.54 | 3.53 | 0.39 | 0 | 0.76 | 0 | 0 | 0 | 0 | 0 | 0 | 0 | 0 | 0 | 400 | 35.6 | Steel024_4
0.34 | 0.54 | 3.53 | 0.39 | 0 | 0.76 | 0 | 0 | 0 | 0 | 0 | 0 | 0 | 0 | 0 | 600 | 30.6 | Steel024_5
0.34 | 0.54 | 3.53 | 0.39 | 0 | 0.76 | 0 | 0 | 0 | 0 | 0 | 0 | 0 | 0 | 0 | 800 | 26.8 | Steel024_6
0.34 | 0.54 | 3.53 | 0.39 | 0 | 0.76 | 0 | 0 | 0 | 0 | 0 | 0 | 0 | 0 | 0 | 1000 | 28.5 | Steel024_7
0.29 | 0 | 4.23 | 0 | 0 | 1.26 | 0 | 0 | 0 | 0 | 0 | 0 | 0 | 0 | 0 | 100 | 27.6 | Steel025_2
0.29 | 0 | 4.23 | 0 | 0 | 1.26 | 0 | 0 | 0 | 0 | 0 | 0 | 0 | 0 | 0 | 200 | 29.7 | Steel025_3
0.48 | 0.9 | 0 | 0 | 0 | 0 | 0.64 | 0 | 0 | 1.98 | 0 | 0 | 0 | 0 | 0 | 23 | 25.1 | Steel026_1
0.48 | 0.9 | 0 | 0 | 0 | 0 | 0.64 | 0 | 0 | 1.98 | 0 | 0 | 0 | 0 | 0 | 100 | 28.5 | Steel026_2
0.48 | 0.9 | 0 | 0 | 0 | 0 | 0.64 | 0 | 0 | 1.98 | 0 | 0 | 0 | 0 | 0 | 200 | 30.1 | Steel026_3
0.1 | 0 | 0 | 0.5 | 0 | 0 | 0 | 0 | 0 | 0 | 0 | 0 | 0 | 0 | 0 | 23 | 46.1 | Steel027_1
0.1 | 0 | 0 | 0.5 | 0 | 0 | 0 | 0 | 0 | 0 | 0 | 0 | 0 | 0 | 0 | 100 | 45.2 | Steel027_2
0.1 | 0 | 0 | 0.5 | 0 | 0 | 0 | 0 | 0 | 0 | 0 | 0 | 0 | 0 | 0 | 200 | 44.4 | Steel027_3
0.1 | 0 | 0 | 0.5 | 0 | 0 | 0 | 0 | 0 | 0 | 0 | 0 | 0 | 0 | 0 | 400 | 41.5 | Steel027_4
0.1 | 0 | 0 | 0.5 | 0 | 0 | 0 | 0 | 0 | 0 | 0 | 0 | 0 | 0 | 0 | 600 | 36.9 | Steel027_5
0.1 | 0 | 0 | 0.5 | 0 | 0 | 0 | 0 | 0 | 0 | 0 | 0 | 0 | 0 | 0 | 700 | 35.2 | Steel027_6
0.1 | 0 | 0 | 0 | 0 | 5 | 0 | 0 | 0 | 1 | 0 | 0 | 0 | 0 | 0 | 30 | 36 | Steel028_1
0.1 | 0 | 0 | 0 | 0 | 5 | 0 | 0 | 0 | 1 | 0 | 0 | 0 | 0 | 0 | 200 | 35.2 | Steel028_3
0.1 | 0 | 0 | 0 | 0 | 5 | 0 | 0 | 0 | 1 | 0 | 0 | 0 | 0 | 0 | 800 | 26.8 | Steel028_6
0.1 | 0 | 0 | 0 | 0 | 5 | 0 | 0 | 0 | 1 | 0 | 0 | 0 | 0 | 0 | 1200 | 26.8 | Steel028_7
0.45 | 0.5 | 0 | 0 | 0 | 3.5 | 0 | 0 | 0 | 3.5 | 0 | 0 | 0 | 0 | 0 | 23 | 22.2 | Steel029_1
0.45 | 0.5 | 0 | 0 | 0 | 3.5 | 0 | 0 | 0 | 3.5 | 0 | 0 | 0 | 0 | 0 | 900 | 31.4 | Steel029_6
0.45 | 0.5 | 0 | 0 | 0 | 8 | 0 | 0 | 0 | 3.4 | 0 | 0 | 0 | 0 | 0 | 23 | 22.2 | Steel030_1
0.45 | 0.5 | 0 | 0 | 0 | 8 | 0 | 0 | 0 | 3.4 | 0 | 0 | 0 | 0 | 0 | 900 | 31.4 | Steel030_6
0.4 | 0.3 | 0 | 0 | 0 | 11.5 | 0 | 0 | 0 | 0 | 0 | 0 | 0 | 0 | 0 | 23 | 23.5 | Steel031_1
0.4 | 0.3 | 0 | 0 | 0 | 11.5 | 0 | 0 | 0 | 0 | 0 | 0 | 0 | 0 | 0 | 750 | 24.3 | Steel031_6
0.12 | 0 | 0 | 1 | 0 | 9 | 0 | 0 | 0 | 0 | 0 | 0 | 0 | 0 | 0 | 23 | 26 | Steel032_1
0.12 | 0 | 0 | 1 | 0 | 9 | 0 | 0 | 0 | 0 | 0 | 0 | 0 | 0 | 0 | 100 | 26.4 | Steel032_2
0.12 | 0 | 0 | 1 | 0 | 9 | 0 | 0 | 0 | 0 | 0 | 0 | 0 | 0 | 0 | 200 | 26.8 | Steel032_3
0.12 | 0 | 0 | 1 | 0 | 9 | 0 | 0 | 0 | 0 | 0 | 0 | 0 | 0 | 0 | 400 | 27.6 | Steel032_4
0.12 | 0 | 0 | 1 | 0 | 9 | 0 | 0 | 0 | 0 | 0 | 0 | 0 | 0 | 0 | 600 | 26.8 | Steel032_5
0.12 | 0 | 0 | 1 | 0 | 9 | 0 | 0 | 0 | 0 | 0 | 0 | 0 | 0 | 0 | 700 | 26.8 | Steel032_6
0.13 | 0.25 | 0.14 | 0 | 0 | 12.95 | 0 | 0 | 0 | 0 | 0 | 0 | 0 | 0 | 0 | 23 | 26.8 | Steel033_1
0.13 | 0.25 | 0.14 | 0 | 0 | 12.95 | 0 | 0 | 0 | 0 | 0 | 0 | 0 | 0 | 0 | 100 | 27.6 | Steel033_2
0.13 | 0.25 | 0.14 | 0 | 0 | 12.95 | 0 | 0 | 0 | 0 | 0 | 0 | 0 | 0 | 0 | 200 | 27.6 | Steel033_3
0.13 | 0.25 | 0.14 | 0 | 0 | 12.95 | 0 | 0 | 0 | 0 | 0 | 0 | 0 | 0 | 0 | 400 | 27.6 | Steel033_4
0.13 | 0.25 | 0.14 | 0 | 0 | 12.95 | 0 | 0 | 0 | 0 | 0 | 0 | 0 | 0 | 0 | 600 | 26.4 | Steel033_5
0.13 | 0.25 | 0.14 | 0 | 0 | 12.95 | 0 | 0 | 0 | 0 | 0 | 0 | 0 | 0 | 0 | 800 | 25.1 | Steel033_6
0.13 | 0.25 | 0.14 | 0 | 0 | 12.95 | 0 | 0 | 0 | 0 | 0 | 0 | 0 | 0 | 0 | 1000 | 27.6 | Steel033_7
0.07 | 0.8 | 0 | 0 | 0 | 17 | 0 | 0 | 0 | 0 | 0 | 0 | 0 | 0 | 0 | 23 | 21.8 | Steel034_1
0.06 | 0.8 | 0 | 0 | 0 | 21 | 0 | 0 | 0 | 0 | 0 | 0 | 0 | 0 | 0 | 23 | 21.8 | Steel035_1
0.22 | 0 | 0.26 | 0 | 0 | 30.4 | 0 | 0 | 0 | 0 | 0 | 0 | 0 | 0 | 0 | 23 | 12.6 | Steel036_1
1.22 | 1.3 | 0 | 0 | 0 | 0 | 0 | 0 | 0 | 0 | 0 | 0 | 0 | 0 | 0 | 23 | 13 | Steel037_1
1.22 | 1.3 | 0 | 0 | 0 | 0 | 0 | 0 | 0 | 0 | 0 | 0 | 0 | 0 | 0 | 100 | 14.6 | Steel037_2
1.22 | 1.3 | 0 | 0 | 0 | 0 | 0 | 0 | 0 | 0 | 0 | 0 | 0 | 0 | 0 | 200 | 16.3 | Steel037_3
1.22 | 1.3 | 0 | 0 | 0 | 0 | 0 | 0 | 0 | 0 | 0 | 0 | 0 | 0 | 0 | 400 | 19.3 | Steel037_4
1.22 | 1.3 | 0 | 0 | 0 | 0 | 0 | 0 | 0 | 0 | 0 | 0 | 0 | 0 | 0 | 600 | 21.8 | Steel037_5
1.22 | 1.3 | 0 | 0 | 0 | 0 | 0 | 0 | 0 | 0 | 0 | 0 | 0 | 0 | 0 | 800 | 23.5 | Steel037_6
1.22 | 1.3 | 0 | 0 | 0 | 0 | 0 | 0 | 0 | 0 | 0 | 0 | 0 | 0 | 0 | 1000 | 25.5 | Steel037_7
0.28 | 0.89 | 28.4 | 0 | 0 | 0 | 0 | 0 | 0 | 0 | 0 | 0 | 0 | 0 | 0 | 23 | 12.6 | Steel038_1
0.28 | 0.89 | 28.4 | 0 | 0 | 0 | 0 | 0 | 0 | 0 | 0 | 0 | 0 | 0 | 0 | 100 | 14.7 | Steel038_2
0.28 | 0.89 | 28.4 | 0 | 0 | 0 | 0 | 0 | 0 | 0 | 0 | 0 | 0 | 0 | 0 | 200 | 16.3 | Steel038_3
0.28 | 0.89 | 28.4 | 0 | 0 | 0 | 0 | 0 | 0 | 0 | 0 | 0 | 0 | 0 | 0 | 400 | 18.9 | Steel038_4
0.28 | 0.89 | 28.4 | 0 | 0 | 0 | 0 | 0 | 0 | 0 | 0 | 0 | 0 | 0 | 0 | 600 | 22.2 | Steel038_5
0.28 | 0.89 | 28.4 | 0 | 0 | 0 | 0 | 0 | 0 | 0 | 0 | 0 | 0 | 0 | 0 | 800 | 25.1 | Steel038_6
0.28 | 0.89 | 28.4 | 0 | 0 | 0 | 0 | 0 | 0 | 0 | 0 | 0 | 0 | 0 | 0 | 1000 | 27.6 | Steel038_7
0.1 | 0.6 | 0 | 0 | 0 | 12 | 0 | 4.5 | 0 | 0 | 0 | 0 | 0 | 0 | 0 | 100 | 25.1 | Steel039_2
0.1 | 0.6 | 0 | 0 | 0 | 12 | 0 | 4.5 | 0 | 0 | 0 | 0 | 0 | 0 | 0 | 500 | 28.5 | Steel039_4
0.72 | 0.25 | 0.07 | 0 | 0 | 4.26 | 0 | 0 | 0 | 0 | 18.5 | 0 | 0 | 0 | 0 | 23 | 24.3 | Steel040_1
0.72 | 0.25 | 0.07 | 0 | 0 | 4.26 | 0 | 0 | 0 | 0 | 18.5 | 0 | 0 | 0 | 0 | 100 | 26 | Steel040_2
0.72 | 0.25 | 0.07 | 0 | 0 | 4.26 | 0 | 0 | 0 | 0 | 18.5 | 0 | 0 | 0 | 0 | 200 | 27.2 | Steel040_3
0.72 | 0.25 | 0.07 | 0 | 0 | 4.26 | 0 | 0 | 0 | 0 | 18.5 | 0 | 0 | 0 | 0 | 400 | 28.5 | Steel040_4
0.72 | 0.25 | 0.07 | 0 | 0 | 4.26 | 0 | 0 | 0 | 0 | 18.5 | 0 | 0 | 0 | 0 | 600 | 27.2 | Steel040_5
0.72 | 0.25 | 0.07 | 0 | 0 | 4.26 | 0 | 0 | 0 | 0 | 18.5 | 0 | 0 | 0 | 0 | 800 | 26 | Steel040_6
0.72 | 0.25 | 0.07 | 0 | 0 | 4.26 | 0 | 0 | 0 | 0 | 18.5 | 0 | 0 | 0 | 0 | 1000 | 27.6 | Steel040_7
0.16 | 0.2 | 2.5 | 0 | 0 | 16.5 | 0 | 0 | 0 | 0 | 0 | 0 | 0 | 0 | 0 | 23 | 18.8 | Steel041_1
0.16 | 0.2 | 2.5 | 0 | 0 | 16.5 | 0 | 0 | 0 | 0 | 0 | 0 | 0 | 0 | 0 | 500 | 24.3 | Steel041_4
0.08 | 0.4 | 8 | 0 | 0 | 19 | 0 | 0 | 0 | 0 | 0 | 0 | 0 | 0 | 0 | 23 | 15.9 | Steel042_1
0.08 | 0.4 | 8 | 0 | 0 | 19 | 0 | 0 | 0 | 0 | 0 | 0 | 0 | 0 | 0 | 100 | 16.3 | Steel042_2
0.08 | 0.4 | 8 | 0 | 0 | 19 | 0 | 0 | 0 | 0 | 0 | 0 | 0 | 0 | 0 | 200 | 17.2 | Steel042_3
0.08 | 0.4 | 8 | 0 | 0 | 19 | 0 | 0 | 0 | 0 | 0 | 0 | 0 | 0 | 0 | 400 | 20.1 | Steel042_4
0.08 | 0.4 | 8 | 0 | 0 | 19 | 0 | 0 | 0 | 0 | 0 | 0 | 0 | 0 | 0 | 600 | 23.9 | Steel042_5
0.08 | 0.4 | 8 | 0 | 0 | 19 | 0 | 0 | 0 | 0 | 0 | 0 | 0 | 0 | 0 | 800 | 26.8 | Steel042_6
0.08 | 0.4 | 8 | 0 | 0 | 19 | 0 | 0 | 0 | 0 | 0 | 0 | 0 | 0 | 0 | 1000 | 28.1 | Steel042_7
0.12 | 1.5 | 11 | 0 | 0 | 17.5 | 0 | 0 | 1.2 | 0 | 0 | 0 | 0 | 0 | 0 | 23 | 15.9 | Steel043_1
0.12 | 1.5 | 11 | 0 | 0 | 17.5 | 0 | 0 | 1.2 | 0 | 0 | 0 | 0 | 0 | 0 | 300 | 17.2 | Steel043_3
0.12 | 1.5 | 11 | 0 | 0 | 17.5 | 0 | 0 | 1.2 | 0 | 0 | 0 | 0 | 0 | 0 | 500 | 18.8 | Steel043_4
0.12 | 1.5 | 11 | 0 | 0 | 17.5 | 0 | 0 | 1.2 | 0 | 0 | 0 | 0 | 0 | 0 | 700 | 20.1 | Steel043_5
0.15 | 0.8 | 14 | 0 | 0 | 19 | 0 | 0 | 1.7 | 0 | 0 | 0 | 0 | 0 | 0 | 100 | 15.1 | Steel044_2
0.15 | 0.8 | 14 | 0 | 0 | 19 | 0 | 0 | 1.7 | 0 | 0 | 0 | 0 | 0 | 0 | 200 | 16.8 | Steel044_3
0.15 | 0.8 | 14 | 0 | 0 | 19 | 0 | 0 | 1.7 | 0 | 0 | 0 | 0 | 0 | 0 | 400 | 20.1 | Steel044_4
0.15 | 0.8 | 14 | 0 | 0 | 19 | 0 | 0 | 1.7 | 0 | 0 | 0 | 0 | 0 | 0 | 600 | 24.3 | Steel044_5
0.3 | 0.6 | 8 | 0 | 0 | 20 | 0 | 0 | 0 | 1.5 | 4 | 0 | 0 | 0 | 0 | 23 | 13 | Steel045_1
0.3 | 0.6 | 8 | 0 | 0 | 20 | 0 | 0 | 0 | 1.5 | 4 | 0 | 0 | 0 | 0 | 1050 | 29 | Steel045_7
0.12 | 0.3 | 8.5 | 0 | 0 | 18.5 | 0 | 1.4 | 0 | 0 | 0 | 0.8 | 0 | 0 | 0 | 23 | 18 | Steel048_1
0.12 | 0.3 | 8.5 | 0 | 0 | 18.5 | 0 | 1.4 | 0 | 0 | 0 | 0.8 | 0 | 0 | 0 | 900 | 26 | Steel048_6
0.1 | 0.3 | 12.5 | 0 | 0 | 12.5 | 0 | 0 | 0 | 0 | 0 | 0 | 0 | 0 | 0 | 23 | 15.5 | Steel049_1
0.1 | 0.3 | 12.5 | 0 | 0 | 12.5 | 0 | 0 | 0 | 0 | 0 | 0 | 0 | 0 | 0 | 100 | 16.8 | Steel049_2
0.1 | 6 | 10 | 1 | 0 | 15 | 0 | 0 | 0 | 0 | 0 | 0 | 0 | 0 | 0 | 23 | 12.6 | Steel050_1
0.1 | 6 | 10 | 1 | 0 | 15 | 0 | 0 | 0 | 0 | 0 | 0 | 0 | 0 | 0 | 100 | 13.8 | Steel050_2
0.1 | 6 | 10 | 1 | 0 | 15 | 0 | 0 | 0 | 0 | 0 | 0 | 0 | 0 | 0 | 200 | 15.4 | Steel050_3
0.1 | 6 | 10 | 1 | 0 | 15 | 0 | 0 | 0 | 0 | 0 | 0 | 0 | 0 | 0 | 400 | 18.8 | Steel050_4
0.1 | 6 | 10 | 1 | 0 | 15 | 0 | 0 | 0 | 0 | 0 | 0 | 0 | 0 | 0 | 600 | 21.8 | Steel050_5
0.1 | 6 | 10 | 1 | 0 | 15 | 0 | 0 | 0 | 0 | 0 | 0 | 0 | 0 | 0 | 700 | 23 | Steel050_6
0.27 | 1.25 | 36 | 0 | 0 | 11 | 0 | 0 | 0 | 0 | 0 | 0 | 0 | 0 | 0 | 23 | 12.1 | Steel051_1
0.27 | 1.25 | 36 | 0 | 0 | 11 | 0 | 0 | 0 | 0 | 0 | 0 | 0 | 0 | 0 | 500 | 18.4 | Steel051_4
0.1 | 1.3 | 1.8 | 0 | 0 | 29 | 0 | 0 | 0 | 1.2 | 0 | 0 | 0 | 0 | 0 | 23 | 15.9 | Steel052_1
0.1 | 1.3 | 1.8 | 0 | 0 | 29 | 0 | 0 | 0 | 1.2 | 0 | 0 | 0 | 0 | 0 | 1100 | 26.4 | Steel052_5
0.1 | 1 | 63 | 0 | 0 | 14 | 0 | 0 | 0 | 0 | 0 | 0 | 0 | 0 | 0 | 23 | 12.6 | Steel053_1
0.1 | 1 | 63 | 0 | 0 | 14 | 0 | 0 | 0 | 0 | 0 | 0 | 0 | 0 | 0 | 1000 | 28.9 | Steel053_7
0.3 | 3 | 17.5 | 3 | 0 | 16.5 | 0 | 0 | 2.5 | 0 | 0 | 0 | 7 | 0 | 0 | 23 | 12.6 | Steel054_1
0.4 | 0.8 | 13 | 2 | 0 | 13 | 0 | 0 | 3 | 1 | 2.5 | 0 | 10 | 0 | 0 | 100 | 13.4 | Steel055_2
0.4 | 0.8 | 13 | 2 | 0 | 13 | 0 | 0 | 3 | 1 | 2.5 | 0 | 10 | 0 | 0 | 200 | 17.2 | Steel055_3
0.4 | 0.8 | 13 | 2 | 0 | 13 | 0 | 0 | 3 | 1 | 2.5 | 0 | 10 | 0 | 0 | 400 | 18.8 | Steel055_4
0.4 | 0.8 | 13 | 2 | 0 | 13 | 0 | 0 | 3 | 1 | 2.5 | 0 | 10 | 0 | 0 | 600 | 22.2 | Steel055_5
0.4 | 0.8 | 13 | 2 | 0 | 13 | 0 | 0 | 3 | 1 | 2.5 | 0 | 10 | 0 | 0 | 800 | 25.5 | Steel055_6
0.27 | 0.77 | 10.5 | 2.2 | 3 | 19.1 | 0 | 0 | 1.4 | 0 | 0 | 0 | 46.6 | 0 | 0 | 100 | 14.7 | Steel056_2
0.27 | 0.77 | 10.5 | 2.2 | 3 | 19.1 | 0 | 0 | 1.4 | 0 | 0 | 0 | 46.6 | 0 | 0 | 200 | 16.3 | Steel056_3
0.27 | 0.77 | 10.5 | 2.2 | 3 | 19.1 | 0 | 0 | 1.4 | 0 | 0 | 0 | 46.6 | 0 | 0 | 400 | 19.7 | Steel056_4
0.27 | 0.77 | 10.5 | 2.2 | 3 | 19.1 | 0 | 0 | 1.4 | 0 | 0 | 0 | 46.6 | 0 | 0 | 600 | 23 | Steel056_5
0.27 | 0.77 | 10.5 | 2.2 | 3 | 19.1 | 0 | 0 | 1.4 | 0 | 0 | 0 | 46.6 | 0 | 0 | 800 | 26 | Steel056_6
0.11 | 0.35 | 0 | 0 | 0 | 0 | 0 | 0 | 0 | 0 | 0 | 0 | 0 | 0 | 0 | 100 | 48.6 | Steel057_1
0.4 | 0.5 | 0 | 0 | 0 | 0 | 0 | 0 | 0 | 0 | 0 | 0 | 0 | 0 | 0 | 100 | 42.3 | Steel058_1
0.34 | 0 | 2.82 | 0.42 | 0 | 0.74 | 0 | 0 | 0 | 0 | 0 | 0 | 0 | 0 | 0 | 100 | 39.4 | Steel059_1
0.27 | 0 | 1.07 | 0 | 0 | 12.1 | 0 | 0 | 0 | 1.16 | 0 | 0 | 0 | 0 | 0 | 400 | 25.1 | Steel060_4
0.19 | 0 | 0 | 0.5 | 0 | 1.13 | 0 | 0 | 0 | 0 | 0 | 0 | 0 | 0 | 0 | 100 | 28.7 | Steel061_1
0.13 | 0.8 | 0 | 0 | 0 | 12.5 | 0 | 0 | 0 | 0 | 0 | 0 | 0 | 0 | 0 | 100 | 24.7 | Steel062_1
0.13 | 0.8 | 0 | 0 | 0 | 12.5 | 0 | 0 | 0 | 0 | 0 | 0 | 0 | 0 | 0 | 600 | 27.6 | Steel062_4
0.25 | 0.7 | 0 | 0 | 0 | 12.5 | 0 | 0 | 0 | 0 | 0 | 0 | 0 | 0 | 0 | 100 | 24.3 | Steel063_1
0.25 | 0.7 | 0 | 0 | 0 | 12.5 | 0 | 0 | 0 | 0 | 0 | 0 | 0 | 0 | 0 | 600 | 26 | Steel063_4
0.07 | 0.8 | 8.5 | 0 | 0 | 18 | 0 | 0 | 0 | 0.7 | 0 | 0 | 0 | 0 | 0 | 100 | 16.3 | Steel064_1
0.08 | 0.5 | 9 | 0 | 0 | 18 | 0 | 0 | 0.9 | 1 | 0 | 0 | 0 | 0 | 0 | 100 | 15.9 | Steel065_1
0.08 | 0.5 | 9 | 0 | 0 | 18 | 0 | 0 | 0.9 | 1 | 0 | 0 | 0 | 0 | 0 | 700 | 20.1 | Steel065_4
0.12 | 0.8 | 9 | 0 | 0 | 19 | 0 | 0 | 0 | 1.5 | 0 | 0.6 | 0 | 0 | 0 | 100 | 15.5 | Steel066
0.06 | 0.7 | 12 | 3.6 | 0 | 19 | 0 | 0 | 0 | 0.7 | 0 | 0 | 0 | 0 | 0 | 23 | 16.3 | Steel067_1
0.07 | 1 | 10.5 | 2.75 | 0 | 18 | 0 | 0 | 0 | 1 | 0 | 0 | 0 | 0 | 0 | 23 | 16.3 | Steel068-1
0.08 | 0.5 | 10.5 | 2.75 | 0 | 18 | 0 | 0 | 0.9 | 1 | 0 | 0 | 0 | 0 | 0 | 23 | 16.3 | Steel069_1
0.08 | 0.5 | 10.5 | 2.75 | 0 | 18 | 0 | 0 | 0.9 | 1 | 0 | 0 | 0 | 0 | 0 | 100 | 17.6 | Steel069_2
0.1 | 0.8 | 10 | 2.75 | 0 | 18 | 0 | 0 | 0 | 1.5 | 0 | 0.6 | 0 | 0 | 0 | 23 | 15.5 | Steel070_2
0.06 | 0.6 | 8.5 | 2.5 | 0 | 18 | 0 | 0 | 0 | 0.7 | 0 | 0 | 0 | 0 | 0 | 23 | 16.3 | Steel071_1
0.25 | 0.7 | 0 | 0 | 0 | 12.5 | 0 | 0 | 0 | 0.7 | 0 | 0 | 0 | 0 | 0 | 23 | 24.3 | Steel072_1
0.25 | 0.7 | 0 | 0 | 0 | 12.5 | 0 | 0 | 0 | 0.7 | 0 | 0 | 0 | 0 | 0 | 600 | 26 | Steel072_5
0.4 | 0.9 | 0 | 0 | 0 | 29 | 0 | 0 | 0 | 0.8 | 0 | 0 | 0 | 0 | 0 | 23 | 20.9 | Steel073_1
0.3 | 1.5 | 10 | 0 | 0 | 20 | 0 | 0 | 0 | 1.5 | 0 | 0 | 0 | 0 | 0 | 100 | 15.5 | Steel075_2
0.3 | 1.5 | 10 | 0 | 0 | 20 | 0 | 0 | 0 | 1.5 | 0 | 0 | 0 | 0 | 0 | 800 | 26.8 | Steel075_4
0.35 | 0.8 | 7 | 0 | 0 | 21 | 0 | 0 | 0 | 1.5 | 4 | 0 | 0 | 0 | 0 | 23 | 10.9 | Steel076_1
0.35 | 0.8 | 0 | 0 | 0 | 21 | 0 | 0 | 0 | 1.5 | 4 | 0 | 0 | 0 | 0 | 900 | 26.8 | Steel076_6
0.2 | 1.3 | 13 | 0 | 0 | 25 | 0 | 0 | 0 | 1.2 | 0 | 0 | 0 | 0 | 0 | 23 | 13.8 | Steel077_1
0.2 | 0.8 | 12 | 0 | 0 | 23 | 0 | 0 | 0 | 1 | 3 | 0 | 0 | 0 | 0 | 23 | 12.6 | Steel078_1
0.2 | 0.8 | 12 | 0 | 0 | 23 | 0 | 0 | 0 | 1 | 3 | 0 | 0 | 0 | 0 | 1000 | 29.3 | Steel078_7
0.2 | 1 | 20 | 0 | 0 | 25 | 0 | 0 | 0 | 1.5 | 0 | 0 | 0 | 0 | 0 | 23 | 15.9 | Steel079_1
0.35 | 0.75 | 25 | 0 | 0 | 15 | 0 | 0 | 0 | 0.9 | 0 | 0 | 0 | 0 | 0 | 23 | 12.6 | Steel080_1
0.35 | 0.75 | 25 | 0 | 0 | 15 | 0 | 0 | 0 | 0.9 | 0 | 0 | 0 | 0 | 0 | 1000 | 29.3 | Steel080_7
0.5 | 1.5 | 35 | 0 | 0 | 15 | 0 | 0 | 0 | 2 | 0 | 0 | 0 | 0 | 0 | 100 | 13.4 | Steel081_2
0.5 | 1.5 | 40 | 0 | 0 | 20 | 0 | 0 | 0 | 2 | 0 | 0 | 0 | 0 | 0 | 100 | 13.4 | Steel082_2
0.5 | 1.5 | 40 | 0 | 0 | 20 | 0 | 0 | 0 | 2 | 0 | 0 | 0 | 0 | 0 | 800 | 23.9 | Steel082_4
0.5 | 1.5 | 60 | 0 | 0 | 15 | 0 | 0 | 0 | 2 | 0 | 0 | 0 | 0 | 0 | 100 | 13.4 | Steel083_2
0.5 | 1.5 | 60 | 0 | 0 | 15 | 0 | 0 | 0 | 2 | 0 | 0 | 0 | 0 | 0 | 800 | 23 | Steel083_4
0.055 | 1.5 | 13.9 | 2.3 | 0 | 16.4 | 0 | 0.021 | 0.06 | 0.75 | 0 | 0.08 | 0.013 | 0.02 | 0.004 | 27 | 13.4 | Steel084_1
0.055 | 1.5 | 13.9 | 2.3 | 0 | 16.4 | 0 | 0.021 | 0.06 | 0.75 | 0 | 0.08 | 0.013 | 0.02 | 0.004 | 127 | 15.2 | Steel084_2
0.055 | 1.5 | 13.9 | 2.3 | 0 | 16.4 | 0 | 0.021 | 0.06 | 0.75 | 0 | 0.08 | 0.013 | 0.02 | 0.004 | 227 | 16.75 | Steel084_3
0.055 | 1.5 | 13.9 | 2.3 | 0 | 16.4 | 0 | 0.021 | 0.06 | 0.75 | 0 | 0.08 | 0.013 | 0.02 | 0.004 | 327 | 18.3 | Steel084_4
0.055 | 1.5 | 13.9 | 2.3 | 0 | 16.4 | 0 | 0.021 | 0.06 | 0.75 | 0 | 0.08 | 0.013 | 0.02 | 0.004 | 427 | 19.8 | Steel084_5
0.055 | 1.5 | 13.9 | 2.3 | 0 | 16.4 | 0 | 0.021 | 0.06 | 0.75 | 0 | 0.08 | 0.013 | 0.02 | 0.004 | 527 | 21.3 | Steel084_6
0.055 | 1.5 | 13.9 | 2.3 | 0 | 16.4 | 0 | 0.021 | 0.06 | 0.75 | 0 | 0.08 | 0.013 | 0.02 | 0.004 | 627 | 22.75 | Steel084_7
0.055 | 1.5 | 13.9 | 2.3 | 0 | 16.4 | 0 | 0.021 | 0.06 | 0.75 | 0 | 0.08 | 0.013 | 0.02 | 0.004 | 727 | 24.2 | Steel084_8
0.1 | 0.4 | 0 | 0 | 0 | 0 | 0 | 0 | 0 | 0 | 0 | 0 | 0 | 0.04 | 0.05 | 100 | 60.2 | Steel085_10
0.1 | 0.4 | 0 | 0 | 0 | 0 | 0 | 0 | 0 | 0 | 0 | 0 | 0 | 0.04 | 0.05 | 0 | 65.2 | Steel085_4
0.1 | 0.4 | 0 | 0 | 0 | 0 | 0 | 0 | 0 | 0 | 0 | 0 | 0 | 0.04 | 0.05 | 1000 | 27.3 | Steel085_5
0.1 | 0.4 | 0 | 0 | 0 | 0 | 0 | 0 | 0 | 0 | 0 | 0 | 0 | 0.04 | 0.05 | 800 | 28.4 | Steel085_6
0.1 | 0.4 | 0 | 0 | 0 | 0 | 0 | 0 | 0 | 0 | 0 | 0 | 0 | 0.04 | 0.05 | 600 | 36.3 | Steel085_7
0.1 | 0.4 | 0 | 0 | 0 | 0 | 0 | 0 | 0 | 0 | 0 | 0 | 0 | 0.04 | 0.05 | 400 | 45.2 | Steel085_8
0.1 | 0.4 | 0 | 0 | 0 | 0 | 0 | 0 | 0 | 0 | 0 | 0 | 0 | 0.04 | 0.05 | 200 | 54.7 | Steel085_9
0.155 | 0.45 | 0 | 0 | 0 | 0 | 0 | 0 | 0 | 0 | 0 | 0 | 0 | 0.04 | 0.05 | 0 | 51.9 | Steel086_1
0.155 | 0.45 | 0 | 0 | 0 | 0 | 0 | 0 | 0 | 0 | 0 | 0 | 0 | 0.04 | 0.05 | 200 | 48.9 | Steel086_5
0.155 | 0.45 | 0 | 0 | 0 | 0 | 0 | 0 | 0 | 0 | 0 | 0 | 0 | 0.04 | 0.05 | 100 | 51 | Steel086_6
0.22 | 0.45 | 0 | 0 | 0 | 0 | 0 | 0 | 0 | 0 | 0 | 0 | 0 | 0.04 | 0.05 | 0 | 51.9 | Steel087_1
0.22 | 0.45 | 0 | 0 | 0 | 0 | 0 | 0 | 0 | 0 | 0 | 0 | 0 | 0.04 | 0.05 | 200 | 49 | Steel087_10
0.22 | 0.45 | 0 | 0 | 0 | 0 | 0 | 0 | 0 | 0 | 0 | 0 | 0 | 0.04 | 0.05 | 100 | 51.2 | Steel087_11
0.22 | 0.45 | 0 | 0 | 0 | 0 | 0 | 0 | 0 | 0 | 0 | 0 | 0 | 0.04 | 0.05 | 800 | 26.1 | Steel087_2
0.22 | 0.45 | 0 | 0 | 0 | 0 | 0 | 0 | 0 | 0 | 0 | 0 | 0 | 0.04 | 0.05 | 1000 | 27.2 | Steel087_3
0.22 | 0.45 | 0 | 0 | 0 | 0 | 0 | 0 | 0 | 0 | 0 | 0 | 0 | 0.04 | 0.05 | 1200 | 29.8 | Steel087_4
0.22 | 0.45 | 0 | 0 | 0 | 0 | 0 | 0 | 0 | 0 | 0 | 0 | 0 | 0.04 | 0.05 | 700 | 31.8 | Steel087_5
0.22 | 0.45 | 0 | 0 | 0 | 0 | 0 | 0 | 0 | 0 | 0 | 0 | 0 | 0.04 | 0.05 | 600 | 35.6 | Steel087_6
0.22 | 0.45 | 0 | 0 | 0 | 0 | 0 | 0 | 0 | 0 | 0 | 0 | 0 | 0.04 | 0.05 | 500 | 39.4 | Steel087_7
0.22 | 0.45 | 0 | 0 | 0 | 0 | 0 | 0 | 0 | 0 | 0 | 0 | 0 | 0.04 | 0.05 | 400 | 42.7 | Steel087_8
0.22 | 0.45 | 0 | 0 | 0 | 0 | 0 | 0 | 0 | 0 | 0 | 0 | 0 | 0.04 | 0.05 | 300 | 46 | Steel087_9
0.25 | 0.45 | 0 | 0 | 0 | 0 | 0 | 0 | 0 | 0 | 0 | 0 | 0 | 0.04 | 0.05 | 0 | 51.9 | Steel088_1
0.25 | 0.45 | 0 | 0 | 0 | 0 | 0 | 0 | 0 | 0 | 0 | 0 | 0 | 0.04 | 0.05 | 1000 | 27.2 | Steel088_10
0.25 | 0.45 | 0 | 0 | 0 | 0 | 0 | 0 | 0 | 0 | 0 | 0 | 0 | 0.04 | 0.05 | 1200 | 29.7 | Steel088_11
0.25 | 0.45 | 0 | 0 | 0 | 0 | 0 | 0 | 0 | 0 | 0 | 0 | 0 | 0.04 | 0.05 | 800 | 26.1 | Steel088_2
0.25 | 0.45 | 0 | 0 | 0 | 0 | 0 | 0 | 0 | 0 | 0 | 0 | 0 | 0.04 | 0.05 | 700 | 31.8 | Steel088_3
0.25 | 0.45 | 0 | 0 | 0 | 0 | 0 | 0 | 0 | 0 | 0 | 0 | 0 | 0.04 | 0.05 | 600 | 35.6 | Steel088_4
0.25 | 0.45 | 0 | 0 | 0 | 0 | 0 | 0 | 0 | 0 | 0 | 0 | 0 | 0.04 | 0.05 | 500 | 39.4 | Steel088_5
0.25 | 0.45 | 0 | 0 | 0 | 0 | 0 | 0 | 0 | 0 | 0 | 0 | 0 | 0.04 | 0.05 | 400 | 42.7 | Steel088_6
0.25 | 0.45 | 0 | 0 | 0 | 0 | 0 | 0 | 0 | 0 | 0 | 0 | 0 | 0.04 | 0.05 | 300 | 46 | Steel088_7
0.25 | 0.45 | 0 | 0 | 0 | 0 | 0 | 0 | 0 | 0 | 0 | 0 | 0 | 0.04 | 0.05 | 200 | 49 | Steel088_8
0.25 | 0.45 | 0 | 0 | 0 | 0 | 0 | 0 | 0 | 0 | 0 | 0 | 0 | 0.04 | 0.05 | 100 | 51.2 | Steel088_9
0.305 | 0.75 | 0 | 0 | 0 | 0 | 0 | 0 | 0 | 0 | 0 | 0 | 0 | 0.04 | 0.05 | 100 | 43.6 | Steel089_2
0.305 | 0.75 | 0 | 0 | 0 | 0 | 0 | 0 | 0 | 0 | 0 | 0 | 0 | 0.04 | 0.05 | 0 | 50.7 | Steel089_3
0.38 | 0.75 | 0 | 0 | 0 | 0 | 0 | 0 | 0 | 0 | 0 | 0 | 0 | 0.04 | 0.05 | 100 | 50.7 | Steel090_1
0.38 | 0.75 | 0 | 0 | 0 | 0 | 0 | 0 | 0 | 0 | 0 | 0 | 0 | 0.04 | 0.05 | 300 | 45.7 | Steel090_10
0.38 | 0.75 | 0 | 0 | 0 | 0 | 0 | 0 | 0 | 0 | 0 | 0 | 0 | 0.04 | 0.05 | 200 | 48.1 | Steel090_11
0.38 | 0.75 | 0 | 0 | 0 | 0 | 0 | 0 | 0 | 0 | 0 | 0 | 0 | 0.04 | 0.05 | 0 | 51.9 | Steel090_2
0.38 | 0.75 | 0 | 0 | 0 | 0 | 0 | 0 | 0 | 0 | 0 | 0 | 0 | 0.04 | 0.05 | 300 | 24.7 | Steel090_3
0.38 | 0.75 | 0 | 0 | 0 | 0 | 0 | 0 | 0 | 0 | 0 | 0 | 0 | 0.04 | 0.05 | 1200 | 29.8 | Steel090_4
0.38 | 0.75 | 0 | 0 | 0 | 0 | 0 | 0 | 0 | 0 | 0 | 0 | 0 | 0.04 | 0.05 | 700 | 30.1 | Steel090_5
0.38 | 0.75 | 0 | 0 | 0 | 0 | 0 | 0 | 0 | 0 | 0 | 0 | 0 | 0.04 | 0.05 | 1000 | 32.9 | Steel090_6
0.38 | 0.75 | 0 | 0 | 0 | 0 | 0 | 0 | 0 | 0 | 0 | 0 | 0 | 0.04 | 0.05 | 600 | 33.9 | Steel090_7
0.38 | 0.75 | 0 | 0 | 0 | 0 | 0 | 0 | 0 | 0 | 0 | 0 | 0 | 0.04 | 0.05 | 500 | 38.2 | Steel090_8
0.38 | 0.75 | 0 | 0 | 0 | 0 | 0 | 0 | 0 | 0 | 0 | 0 | 0 | 0.04 | 0.05 | 400 | 41.7 | Steel090_9
0.25 | 0.75 | 0 | 0 | 0 | 0 | 0 | 0 | 0 | 0 | 0 | 0 | 0 | 0.04 | 0.05 | 100 | 51.2 | Steel091_1
0.25 | 0.75 | 0 | 0 | 0 | 0 | 0 | 0 | 0 | 0 | 0 | 0 | 0 | 0.04 | 0.05 | 300 | 46 | Steel091_10
0.25 | 0.75 | 0 | 0 | 0 | 0 | 0 | 0 | 0 | 0 | 0 | 0 | 0 | 0.04 | 0.05 | 200 | 49 | Steel091_11
0.25 | 0.75 | 0 | 0 | 0 | 0 | 0 | 0 | 0 | 0 | 0 | 0 | 0 | 0.04 | 0.05 | 0 | 51.9 | Steel091_2
0.25 | 0.75 | 0 | 0 | 0 | 0 | 0 | 0 | 0 | 0 | 0 | 0 | 0 | 0.04 | 0.05 | 800 | 26.1 | Steel091_3
0.25 | 0.75 | 0 | 0 | 0 | 0 | 0 | 0 | 0 | 0 | 0 | 0 | 0 | 0.04 | 0.05 | 1000 | 27.2 | Steel091_4
0.25 | 0.75 | 0 | 0 | 0 | 0 | 0 | 0 | 0 | 0 | 0 | 0 | 0 | 0.04 | 0.05 | 1200 | 29.8 | Steel091_5
0.25 | 0.75 | 0 | 0 | 0 | 0 | 0 | 0 | 0 | 0 | 0 | 0 | 0 | 0.04 | 0.05 | 700 | 31.8 | Steel091_6
0.25 | 0.75 | 0 | 0 | 0 | 0 | 0 | 0 | 0 | 0 | 0 | 0 | 0 | 0.04 | 0.05 | 600 | 35.6 | Steel091_7
0.25 | 0.75 | 0 | 0 | 0 | 0 | 0 | 0 | 0 | 0 | 0 | 0 | 0 | 0.04 | 0.05 | 500 | 39.4 | Steel091_8
0.25 | 0.75 | 0 | 0 | 0 | 0 | 0 | 0 | 0 | 0 | 0 | 0 | 0 | 0.04 | 0.05 | 400 | 42.7 | Steel091_9
0.35 | 0.65 | 0 | 0 | 0 | 0 | 0 | 0 | 0 | 0 | 0 | 0 | 0 | 0.04 | 0.05 | 100 | 43.6 | Steel092_1
0.35 | 0.65 | 0 | 0 | 0 | 0 | 0 | 0 | 0 | 0 | 0 | 0 | 0 | 0.04 | 0.05 | 0 | 50.7 | Steel092_2
0.4 | 0.85 | 0 | 0 | 0 | 0 | 0 | 0 | 0 | 0 | 0 | 0 | 0 | 0.04 | 0.05 | 100 | 50.7 | Steel093_1
0.4 | 0.85 | 0 | 0 | 0 | 0 | 0 | 0 | 0 | 0 | 0 | 0 | 0 | 0.04 | 0.05 | 300 | 45.7 | Steel093_10
0.4 | 0.85 | 0 | 0 | 0 | 0 | 0 | 0 | 0 | 0 | 0 | 0 | 0 | 0.04 | 0.05 | 200 | 48.1 | Steel093_11
0.4 | 0.85 | 0 | 0 | 0 | 0 | 0 | 0 | 0 | 0 | 0 | 0 | 0 | 0.04 | 0.05 | 0 | 51.9 | Steel093_2
0.4 | 0.85 | 0 | 0 | 0 | 0 | 0 | 0 | 0 | 0 | 0 | 0 | 0 | 0.04 | 0.05 | 800 | 24.7 | Steel093_3
0.4 | 0.85 | 0 | 0 | 0 | 0 | 0 | 0 | 0 | 0 | 0 | 0 | 0 | 0.04 | 0.05 | 1200 | 29.8 | Steel093_4
0.4 | 0.85 | 0 | 0 | 0 | 0 | 0 | 0 | 0 | 0 | 0 | 0 | 0 | 0.04 | 0.05 | 700 | 30.1 | Steel093_5
0.4 | 0.85 | 0 | 0 | 0 | 0 | 0 | 0 | 0 | 0 | 0 | 0 | 0 | 0.04 | 0.05 | 1000 | 32.9 | Steel093_6
0.4 | 0.85 | 0 | 0 | 0 | 0 | 0 | 0 | 0 | 0 | 0 | 0 | 0 | 0.04 | 0.05 | 600 | 33.9 | Steel093_7
0.4 | 0.85 | 0 | 0 | 0 | 0 | 0 | 0 | 0 | 0 | 0 | 0 | 0 | 0.04 | 0.05 | 500 | 38.2 | Steel093_8
0.4 | 0.85 | 0 | 0 | 0 | 0 | 0 | 0 | 0 | 0 | 0 | 0 | 0 | 0.04 | 0.05 | 400 | 41.7 | Steel093_9
0.405 | 0.75 | 0 | 0 | 0 | 0 | 0 | 0 | 0 | 0 | 0 | 0 | 0 | 0.04 | 0.05 | 100 | 50.7 | Steel094_1
0.405 | 0.75 | 0 | 0 | 0 | 0 | 0 | 0 | 0 | 0 | 0 | 0 | 0 | 0.04 | 0.05 | 300 | 45.7 | Steel094_10
0.405 | 0.75 | 0 | 0 | 0 | 0 | 0 | 0 | 0 | 0 | 0 | 0 | 0 | 0.04 | 0.05 | 200 | 48.1 | Steel094_11
0.405 | 0.75 | 0 | 0 | 0 | 0 | 0 | 0 | 0 | 0 | 0 | 0 | 0 | 0.04 | 0.05 | 0 | 51.9 | Steel094_2
0.405 | 0.75 | 0 | 0 | 0 | 0 | 0 | 0 | 0 | 0 | 0 | 0 | 0 | 0.04 | 0.05 | 800 | 24.7 | Steel094_3
0.405 | 0.75 | 0 | 0 | 0 | 0 | 0 | 0 | 0 | 0 | 0 | 0 | 0 | 0.04 | 0.05 | 1200 | 29.8 | Steel094_4
0.405 | 0.75 | 0 | 0 | 0 | 0 | 0 | 0 | 0 | 0 | 0 | 0 | 0 | 0.04 | 0.05 | 700 | 30.1 | Steel094_5
0.405 | 0.75 | 0 | 0 | 0 | 0 | 0 | 0 | 0 | 0 | 0 | 0 | 0 | 0.04 | 0.05 | 1000 | 32.9 | Steel094_6
0.405 | 0.75 | 0 | 0 | 0 | 0 | 0 | 0 | 0 | 0 | 0 | 0 | 0 | 0.04 | 0.05 | 600 | 33.9 | Steel094_7
0.405 | 0.75 | 0 | 0 | 0 | 0 | 0 | 0 | 0 | 0 | 0 | 0 | 0 | 0.04 | 0.05 | 500 | 38.2 | Steel094_8
0.405 | 0.75 | 0 | 0 | 0 | 0 | 0 | 0 | 0 | 0 | 0 | 0 | 0 | 0.04 | 0.05 | 400 | 41.7 | Steel094_9
0.345 | 0.75 | 0 | 0 | 0 | 0 | 0 | 0 | 0 | 0 | 0 | 0 | 0 | 0.04 | 0.05 | 100 | 43.6 | Steel095_7
0.345 | 0.75 | 0 | 0 | 0 | 0 | 0 | 0 | 0 | 0 | 0 | 0 | 0 | 0.04 | 0.05 | 0 | 50.7 | Steel095_8
0.405 | 0.85 | 0 | 0.2 | 0 | 0.95 | 0 | 0 | 0 | 0.225 | 0 | 0 | 0 | 0.035 | 0.04 | 100 | 42.6 | Steel096_1
0.405 | 0.85 | 0 | 0.2 | 0 | 0.95 | 0 | 0 | 0 | 0.225 | 0 | 0 | 0 | 0.035 | 0.04 | 600 | 33 | Steel096_2
0.405 | 0.85 | 0 | 0.2 | 0 | 0.95 | 0 | 0 | 0 | 0.225 | 0 | 0 | 0 | 0.035 | 0.04 | 400 | 37.7 | Steel096_3
0.405 | 0.85 | 0 | 0.2 | 0 | 0.95 | 0 | 0 | 0 | 0.225 | 0 | 0 | 0 | 0.035 | 0.04 | 200 | 42.2 | Steel096_4
0.375 | 0.8 | 0 | 0.25 | 0 | 0 | 0 | 0 | 0 | 0.25 | 0 | 0 | 0 | 0.035 | 0.04 | 100 | 48.1 | Steel097_1
0.375 | 0.8 | 0 | 0.25 | 0 | 0 | 0 | 0 | 0 | 0.25 | 0 | 0 | 0 | 0.035 | 0.04 | 600 | 33.9 | Steel097_2
0.375 | 0.8 | 0 | 0.25 | 0 | 0 | 0 | 0 | 0 | 0.25 | 0 | 0 | 0 | 0.035 | 0.04 | 400 | 39.4 | Steel097_3
0.375 | 0.8 | 0 | 0.25 | 0 | 0 | 0 | 0 | 0 | 0.25 | 0 | 0 | 0 | 0.035 | 0.04 | 200 | 45.3 | Steel097_4
0.375 | 0.8 | 0 | 0.25 | 0 | 0 | 0 | 0 | 0 | 0.25 | 0 | 0 | 0 | 0.035 | 0.04 | 100 | 48.1 | Steel098_1
0.375 | 0.8 | 0 | 0.25 | 0 | 0 | 0 | 0 | 0 | 0.25 | 0 | 0 | 0 | 0.035 | 0.04 | 600 | 33.9 | Steel098_2
0.375 | 0.8 | 0 | 0.25 | 0 | 0 | 0 | 0 | 0 | 0.25 | 0 | 0 | 0 | 0.035 | 0.04 | 400 | 39.4 | Steel098_3
0.375 | 0.8 | 0 | 0.25 | 0 | 0 | 0 | 0 | 0 | 0.25 | 0 | 0 | 0 | 0.035 | 0.04 | 200 | 45.3 | Steel098_4
0.03 | 0.1 | 18.5 | 4.8 | 0 | 0 | 0 | 0.1 | 0 | 0.1 | 0 | 1.4 | 12 | 0.01 | 0.01 | 20 | 25.3 | Steel099_1
0.03 | 0.1 | 18.5 | 4.8 | 0 | 0 | 0 | 0.1 | 0 | 0.1 | 0 | 1.4 | 12 | 0.01 | 0.01 | 50 | 25.8 | Steel099_2
0.03 | 0.1 | 18.5 | 4.8 | 0 | 0 | 0 | 0.1 | 0 | 0.1 | 0 | 1.4 | 12 | 0.01 | 0.01 | 100 | 27 | Steel099_3
0.03 | 0.1 | 18.5 | 4.8 | 0 | 0 | 0 | 0.1 | 0 | 0.1 | 0 | 0.6 | 9 | 0.01 | 0.01 | 20 | 25.3 | Steel100_1
0.03 | 0.1 | 18.5 | 4.8 | 0 | 0 | 0 | 0.1 | 0 | 0.1 | 0 | 0.6 | 9 | 0.01 | 0.01 | 50 | 25.8 | Steel100_3
0.03 | 0.1 | 18.5 | 4.8 | 0 | 0 | 0 | 0.1 | 0 | 0.1 | 0 | 0.6 | 9 | 0.01 | 0.01 | 100 | 27 | Steel100_4
0.03 | 0.1 | 18.5 | 3.25 | 0 | 0 | 0 | 0.1 | 0 | 0.1 | 0 | 0.2 | 8.5 | 0.01 | 0.01 | 20 | 25.3 | Steel101_2
0.03 | 0.1 | 18.5 | 3.25 | 0 | 0 | 0 | 0.1 | 0 | 0.1 | 0 | 0.2 | 8.5 | 0.01 | 0.01 | 50 | 25.8 | Steel101_3
0.03 | 0.1 | 18.5 | 3.25 | 0 | 0 | 0 | 0.1 | 0 | 0.1 | 0 | 0.2 | 8.5 | 0.01 | 0.01 | 100 | 27 | Steel101_4
0.03 | 0.1 | 18.5 | 4.8 | 0 | 0 | 0 | 0.1 | 0 | 0.1 | 0 | 0.4 | 7.5 | 0.01 | 0.01 | 20 | 25.3 | Steel102_2
0.03 | 0.1 | 18.5 | 4.8 | 0 | 0 | 0 | 0.1 | 0 | 0.1 | 0 | 0.4 | 7.5 | 0.01 | 0.01 | 50 | 25.8 | Steel102_3
0.03 | 0.1 | 18.5 | 4.8 | 0 | 0 | 0 | 0.1 | 0 | 0.1 | 0 | 0.4 | 7.5 | 0.01 | 0.01 | 100 | 27 | Steel102_4
0.81 | 0 | 0 | 0 | 0 | 0 | 0 | 0 | 0 | 0 | 0 | 0 | 0 | 0.04 | 0.05 | 0 | 47.7 | Steel103_1
0.81 | 0.75 | 0 | 0 | 0 | 0 | 0 | 0 | 0 | 0 | 0 | 0 | 0 | 0.04 | 0.05 | 200 | 45.2 | Steel103_10
0.81 | 0.75 | 0 | 0 | 0 | 0 | 0 | 0 | 0 | 0 | 0 | 0 | 0 | 0.04 | 0.05 | 100 | 48.1 | Steel103_11
0.81 | 0.75 | 0 | 0 | 0 | 0 | 0 | 0 | 0 | 0 | 0 | 0 | 0 | 0.04 | 0.05 | 800 | 24.4 | Steel103_2
0.81 | 0.75 | 0 | 0 | 0 | 0 | 0 | 0 | 0 | 0 | 0 | 0 | 0 | 0.04 | 0.05 | 1000 | 26.8 | Steel103_3
0.81 | 0.75 | 0 | 0 | 0 | 0 | 0 | 0 | 0 | 0 | 0 | 0 | 0 | 0.04 | 0.05 | 700 | 30.1 | Steel103_4
0.81 | 0.75 | 0 | 0 | 0 | 0 | 0 | 0 | 0 | 0 | 0 | 0 | 0 | 0.04 | 0.05 | 1200 | 30.1 | Steel103_5
0.81 | 0.75 | 0 | 0 | 0 | 0 | 0 | 0 | 0 | 0 | 0 | 0 | 0 | 0.04 | 0.05 | 600 | 32.7 | Steel103_6
0.81 | 0.75 | 0 | 0 | 0 | 0 | 0 | 0 | 0 | 0 | 0 | 0 | 0 | 0.04 | 0.05 | 500 | 35.1 | Steel103_7
0.81 | 0.75 | 0 | 0 | 0 | 0 | 0 | 0 | 0 | 0 | 0 | 0 | 0 | 0.04 | 0.05 | 400 | 38.1 | Steel103_8
0.81 | 0.75 | 0 | 0 | 0 | 0 | 0 | 0 | 0 | 0 | 0 | 0 | 0 | 0.04 | 0.05 | 300 | 41.3 | Steel103_9
0.09 | 0 | 9 | 0 | 0 | 0 | 0 | 0 | 0 | 0 | 0 | 0 | 0 | 0 | 0 | -200 | 16 | Steel151_1
0.09 | 0 | 9 | 0 | 0 | 0 | 0 | 0 | 0 | 0 | 0 | 0 | 0 | 0 | 0 | -150 | 19.5 | Steel151_2
0.09 | 0 | 9 | 0 | 0 | 0 | 0 | 0 | 0 | 0 | 0 | 0 | 0 | 0 | 0 | -100 | 23 | Steel151_3
0.09 | 0 | 9 | 0 | 0 | 0 | 0 | 0 | 0 | 0 | 0 | 0 | 0 | 0 | 0 | -50 | 26.5 | Steel151_4
0.09 | 0 | 9 | 0 | 0 | 0 | 0 | 0 | 0 | 0 | 0 | 0 | 0 | 0 | 0 | 23 | 29.5 | Steel151_5
0.09 | 0 | 9 | 0 | 0 | 0 | 0 | 0 | 0 | 0 | 0 | 0 | 0 | 0 | 0 | 100 | 32 | Steel151_6
0.09 | 0 | 9 | 0 | 0 | 0 | 0 | 0 | 0 | 0 | 0 | 0 | 0 | 0 | 0 | 200 | 34 | Steel151_7
0.09 | 0 | 9 | 0 | 0 | 0 | 0 | 0 | 0 | 0 | 0 | 0 | 0 | 0 | 0 | 300 | 34.5 | Steel151_8
0.375 | 0.8 | 0 | 0.25 | 0 | 0 | 0 | 0 | 0 | 0.25 | 0 | 0 | 0 | 0.035 | 0.04 | 100 | 48.2 | Steel162_1
0.375 | 0.8 | 0 | 0.25 | 0 | 0 | 0 | 0 | 0 | 0.25 | 0 | 0 | 0 | 0.035 | 0.04 | 200 | 45.6 | Steel162_2
0.375 | 0.8 | 0 | 0.25 | 0 | 0 | 0 | 0 | 0 | 0.25 | 0 | 0 | 0 | 0.035 | 0.04 | 400 | 39.4 | Steel162_3
0.375 | 0.8 | 0 | 0.25 | 0 | 0 | 0 | 0 | 0 | 0.25 | 0 | 0 | 0 | 0.035 | 0.04 | 600 | 33.9 | Steel162_4
0.305 | 0.5 | 0 | 0.2 | 0 | 0.95 | 0 | 0 | 0 | 0.25 | 0 | 0 | 0 | 0.035 | 0.04 | 100 | 42.7 | Steel163_1
0.305 | 0.5 | 0 | 0.2 | 0 | 0.95 | 0 | 0 | 0 | 0.25 | 0 | 0 | 0 | 0.035 | 0.04 | 300 | 40.6 | Steel163_2
0.305 | 0.5 | 0 | 0.2 | 0 | 0.95 | 0 | 0 | 0 | 0.25 | 0 | 0 | 0 | 0.035 | 0.04 | 500 | 37.3 | Steel163_3
0.305 | 0.5 | 0 | 0.2 | 0 | 0.95 | 0 | 0 | 0 | 0.25 | 0 | 0 | 0 | 0.035 | 0.04 | 700 | 31 | Steel163_4
0.305 | 0.5 | 0 | 0.2 | 0 | 0.95 | 0 | 0 | 0 | 0.25 | 0 | 0 | 0 | 0.035 | 0.04 | 1000 | 28.1 | Steel163_5
0.305 | 0.5 | 0 | 0.2 | 0 | 0.95 | 0 | 0 | 0 | 0.25 | 0 | 0 | 0 | 0.035 | 0.04 | 1200 | 30.1 | Steel163_6
0.405 | 0.85 | 0 | 0.2 | 0 | 0.95 | 0 | 0 | 0 | 0.225 | 0 | 0 | 0 | 0.035 | 0.04 | 100 | 42.7 | Steel164_1
0.405 | 0.85 | 0 | 0.2 | 0 | 0.95 | 0 | 0 | 0 | 0.225 | 0 | 0 | 0 | 0.035 | 0.04 | 200 | 42.3 | Steel164_2
0.405 | 0.85 | 0 | 0.2 | 0 | 0.95 | 0 | 0 | 0 | 0.225 | 0 | 0 | 0 | 0.035 | 0.04 | 400 | 37.7 | Steel164_3
0.405 | 0.85 | 0 | 0.2 | 0 | 0.95 | 0 | 0 | 0 | 0.225 | 0 | 0 | 0 | 0.035 | 0.04 | 600 | 33.1 | Steel164_4
0.325 | 0.7 | 0 | 0 | 0 | 0.88 | 0 | 0 | 0 | 0.23 | 0 | 0 | 0 | 0.035 | 0.04 | 0 | 48.6 | Steel165_1
0.325 | 0.7 | 0 | 0 | 0 | 0.88 | 0 | 0 | 0 | 0.23 | 0 | 0 | 0 | 0.035 | 0.04 | 1000 | 28.1 | Steel165_10
0.325 | 0.7 | 0 | 0 | 0 | 0.88 | 0 | 0 | 0 | 0.23 | 0 | 0 | 0 | 0.035 | 0.04 | 1200 | 30.1 | Steel165_11
0.325 | 0.7 | 0 | 0 | 0 | 0.88 | 0 | 0 | 0 | 0.23 | 0 | 0 | 0 | 0.035 | 0.04 | 100 | 46.5 | Steel165_2
0.325 | 0.7 | 0 | 0 | 0 | 0.88 | 0 | 0 | 0 | 0.23 | 0 | 0 | 0 | 0.035 | 0.04 | 200 | 44.4 | Steel165_3
0.325 | 0.7 | 0 | 0 | 0 | 0.88 | 0 | 0 | 0 | 0.23 | 0 | 0 | 0 | 0.035 | 0.04 | 300 | 42.3 | Steel165_4
0.325 | 0.7 | 0 | 0 | 0 | 0.88 | 0 | 0 | 0 | 0.23 | 0 | 0 | 0 | 0.035 | 0.04 | 400 | 38.5 | Steel165_5
0.325 | 0.7 | 0 | 0 | 0 | 0.88 | 0 | 0 | 0 | 0.23 | 0 | 0 | 0 | 0.035 | 0.04 | 500 | 35.6 | Steel165_6
0.325 | 0.7 | 0 | 0 | 0 | 0.88 | 0 | 0 | 0 | 0.23 | 0 | 0 | 0 | 0.035 | 0.04 | 600 | 31.8 | Steel165_7
0.325 | 0.7 | 0 | 0 | 0 | 0.88 | 0 | 0 | 0 | 0.23 | 0 | 0 | 0 | 0.035 | 0.04 | 700 | 28.9 | Steel165_8
0.325 | 0.7 | 0 | 0 | 0 | 0.88 | 0 | 0 | 0 | 0.23 | 0 | 0 | 0 | 0.035 | 0.04 | 800 | 26 | Steel165_9
0.405 | 0.8 | 0 | 0 | 0 | 0.8 | 0 | 0 | 0 | 0.23 | 0 | 0 | 0 | 0.035 | 0.04 | 100 | 44.8 | Steel166_1
0.405 | 0.8 | 0 | 0 | 0 | 0.8 | 0 | 0 | 0 | 0.23 | 0 | 0 | 0 | 0.035 | 0.04 | 200 | 43.5 | Steel166_2
0.405 | 0.8 | 0 | 0 | 0 | 0.8 | 0 | 0 | 0 | 0.23 | 0 | 0 | 0 | 0.035 | 0.04 | 400 | 37.7 | Steel166_3
0.405 | 0.8 | 0 | 0 | 0 | 0.8 | 0 | 0 | 0 | 0.23 | 0 | 0 | 0 | 0.035 | 0.04 | 600 | 31.4 | Steel166_4
0.008 | 0.1 | 14 | 4.5 | 0 | 0.3 | 0 | 0 | 0 | 0.1 | 0 | 0.2 | 10.5 | 0 | 0 | 200 | 26 | Steel167_1
0.008 | 0.1 | 14 | 4.5 | 0 | 0.3 | 0 | 0 | 0 | 0.1 | 0 | 0.2 | 10.5 | 0 | 0 | 600 | 34 | Steel167_2
0.39 | 0.4 | 0 | 1.4 | 0.9 | 5.2 | 0 | 0 | 0 | 1 | 0 | 0 | 0 | 0 | 0 | 20 | 25 | Steel168_1
0.39 | 0.4 | 0 | 1.4 | 0.9 | 5.2 | 0 | 0 | 0 | 1 | 0 | 0 | 0 | 0 | 0 | 400 | 29 | Steel168_2
0.39 | 0.4 | 0 | 1.4 | 0.9 | 5.2 | 0 | 0 | 0 | 1 | 0 | 0 | 0 | 0 | 0 | 600 | 30 | Steel168_3
0.4 | 0.4 | 0 | 1.35 | 1 | 5.15 | 0 | 0 | 0 | 1.05 | 0 | 0 | 0 | 0 | 0 | 20 | 25 | Steel169_1
0.4 | 0.4 | 0 | 1.35 | 1 | 5.15 | 0 | 0 | 0 | 1.05 | 0 | 0 | 0 | 0 | 0 | 500 | 28.5 | Steel169_2
0.4 | 0.4 | 0 | 1.35 | 1 | 5.15 | 0 | 0 | 0 | 1.05 | 0 | 0 | 0 | 0 | 0 | 600 | 29.3 | Steel169_3
0.8 | 0.32 | 0.13 | 0.01 | 0 | 0.11 | 0 | 0.004 | 0 | 0.13 | 0 | 0 | 0.07 | 0.008 | 0.009 | 0 | 49.84 | Steel170_1
0.8 | 0.32 | 0.13 | 0.01 | 0 | 0.11 | 0 | 0.004 | 0 | 0.13 | 0 | 0 | 0.07 | 0.008 | 0.009 | 740 | 23.87 | Steel170_1
0.4 | 0.4 | 0 | 1.35 | 1 | 5.15 | 0 | 0 | 0 | 1.05 | 0 | 0 | 0 | 0 | 0 | 20 | 25 | Steel170_1
0.8 | 0.32 | 0.13 | 0.01 | 0 | 0.11 | 0 | 0.004 | 0 | 0.13 | 0 | 0 | 0.07 | 0.008 | 0.009 | 450 | 36.44 | Steel170_10
0.8 | 0.32 | 0.13 | 0.01 | 0 | 0.11 | 0 | 0.004 | 0 | 0.13 | 0 | 0 | 0.07 | 0.008 | 0.009 | 500 | 35.18 | Steel170_11
0.8 | 0.32 | 0.13 | 0.01 | 0 | 0.11 | 0 | 0.004 | 0 | 0.13 | 0 | 0 | 0.07 | 0.008 | 0.009 | 550 | 33.43 | Steel170_12
0.8 | 0.32 | 0.13 | 0.01 | 0 | 0.11 | 0 | 0.004 | 0 | 0.13 | 0 | 0 | 0.07 | 0.008 | 0.009 | 600 | 32.67 | Steel170_13
0.8 | 0.32 | 0.13 | 0.01 | 0 | 0.11 | 0 | 0.004 | 0 | 0.13 | 0 | 0 | 0.07 | 0.008 | 0.009 | 650 | 31.41 | Steel170_14
0.8 | 0.32 | 0.13 | 0.01 | 0 | 0.11 | 0 | 0.004 | 0 | 0.13 | 0 | 0 | 0.07 | 0.008 | 0.009 | 700 | 30.156 | Steel170_15
0.8 | 0.32 | 0.13 | 0.01 | 0 | 0.11 | 0 | 0.004 | 0 | 0.13 | 0 | 0 | 0.07 | 0.008 | 0.009 | 720 | 29.73 | Steel170_16
0.8 | 0.32 | 0.13 | 0.01 | 0 | 0.11 | 0 | 0.004 | 0 | 0.13 | 0 | 0 | 0.07 | 0.008 | 0.009 | 750 | 23.87 | Steel170_18
0.8 | 0.32 | 0.13 | 0.01 | 0 | 0.11 | 0 | 0.004 | 0 | 0.13 | 0 | 0 | 0.07 | 0.008 | 0.009 | 800 | 24.29 | Steel170_19
0.8 | 0.32 | 0.13 | 0.01 | 0 | 0.11 | 0 | 0.004 | 0 | 0.13 | 0 | 0 | 0.07 | 0.008 | 0.009 | 50 | 49.42 | Steel170_2
0.4 | 0.4 | 0 | 1.35 | 1 | 5.15 | 0 | 0 | 0 | 1.05 | 0 | 0 | 0 | 0 | 0 | 500 | 28.5 | Steel170_2
0.8 | 0.32 | 0.13 | 0.01 | 0 | 0.11 | 0 | 0.004 | 0 | 0.13 | 0 | 0 | 0.07 | 0.008 | 0.009 | 850 | 24.71 | Steel170_20
0.8 | 0.32 | 0.13 | 0.01 | 0 | 0.11 | 0 | 0.004 | 0 | 0.13 | 0 | 0 | 0.07 | 0.008 | 0.009 | 900 | 25.13 | Steel170_21
0.8 | 0.32 | 0.13 | 0.01 | 0 | 0.11 | 0 | 0.004 | 0 | 0.13 | 0 | 0 | 0.07 | 0.008 | 0.009 | 950 | 25.97 | Steel170_22
0.8 | 0.32 | 0.13 | 0.01 | 0 | 0.11 | 0 | 0.004 | 0 | 0.13 | 0 | 0 | 0.07 | 0.008 | 0.009 | 1000 | 26.8 | Steel170_23
0.8 | 0.32 | 0.13 | 0.01 | 0 | 0.11 | 0 | 0.004 | 0 | 0.13 | 0 | 0 | 0.07 | 0.008 | 0.009 | 100 | 48.165 | Steel170_3
0.4 | 0.4 | 0 | 1.35 | 1 | 5.15 | 0 | 0 | 0 | 1.05 | 0 | 0 | 0 | 0 | 0 | 600 | 29.3 | Steel170_3
0.8 | 0.32 | 0.13 | 0.01 | 0 | 0.11 | 0 | 0.004 | 0 | 0.13 | 0 | 0 | 0.07 | 0.008 | 0.009 | 150 | 46.9 | Steel170_4
0.8 | 0.32 | 0.13 | 0.01 | 0 | 0.11 | 0 | 0.004 | 0 | 0.13 | 0 | 0 | 0.07 | 0.008 | 0.009 | 200 | 45.23 | Steel170_5
0.8 | 0.32 | 0.13 | 0.01 | 0 | 0.11 | 0 | 0.004 | 0 | 0.13 | 0 | 0 | 0.07 | 0.008 | 0.009 | 250 | 43.14 | Steel170_6
0.8 | 0.32 | 0.13 | 0.01 | 0 | 0.11 | 0 | 0.004 | 0 | 0.13 | 0 | 0 | 0.07 | 0.008 | 0.009 | 300 | 41.46 | Steel170_7
0.8 | 0.32 | 0.13 | 0.01 | 0 | 0.11 | 0 | 0.004 | 0 | 0.13 | 0 | 0 | 0.07 | 0.008 | 0.009 | 350 | 39.79 | Steel170_8
0.8 | 0.32 | 0.13 | 0.01 | 0 | 0.11 | 0 | 0.004 | 0 | 0.13 | 0 | 0 | 0.07 | 0.008 | 0.009 | 400 | 38.11 | Steel170_9
0.38 | 0.75 | 0 | 2.25 | 0.9 | 2.6 | 0 | 0 | 0 | 0.3 | 0 | 0 | 0 | 0 | 0 | 600 | 33 | Steel171_1
0.38 | 0.75 | 0 | 2.25 | 0.9 | 2.6 | 0 | 0 | 0 | 0.3 | 0 | 0 | 0 | 0 | 0 | 400 | 33 | Steel171_2
0.003 | 0.001 | 0.001 | 0 | 0 | 0 | 0 | 0.001 | 0 | 0.002 | 0 | 0 | 0 | 0.006 | 0.002 | 0 | 83.8146 | Steel180_1
0.003 | 0.001 | 0.001 | 0 | 0 | 0 | 0 | 0.001 | 0 | 0.002 | 0 | 0 | 0 | 0.006 | 0.002 | 774.231 | 29.5665 | Steel180_10
0.003 | 0.001 | 0.001 | 0 | 0 | 0 | 0 | 0.001 | 0 | 0.002 | 0 | 0 | 0 | 0.006 | 0.002 | 921.434 | 29.8928 | Steel180_11
0.003 | 0.001 | 0.001 | 0 | 0 | 0 | 0 | 0.001 | 0 | 0.002 | 0 | 0 | 0 | 0.006 | 0.002 | 925.175 | 27.9096 | Steel180_12
0.003 | 0.001 | 0.001 | 0 | 0 | 0 | 0 | 0.001 | 0 | 0.002 | 0 | 0 | 0 | 0.006 | 0.002 | 1057.04 | 30.2174 | Steel180_13
0.003 | 0.001 | 0.001 | 0 | 0 | 0 | 0 | 0.001 | 0 | 0.002 | 0 | 0 | 0 | 0.006 | 0.002 | 1202.92 | 31.8405 | Steel180_14
0.003 | 0.001 | 0.001 | 0 | 0 | 0 | 0 | 0.001 | 0 | 0.002 | 0 | 0 | 0 | 0.006 | 0.002 | 1299.05 | 32.6172 | Steel180_15
0.003 | 0.001 | 0.001 | 0 | 0 | 0 | 0 | 0.001 | 0 | 0.002 | 0 | 0 | 0 | 0.006 | 0.002 | 1404.47 | 33.2045 | Steel180_16
0.003 | 0.001 | 0.001 | 0 | 0 | 0 | 0 | 0.001 | 0 | 0.002 | 0 | 0 | 0 | 0.006 | 0.002 | 1531.93 | 33.8331 | Steel180_17
0.003 | 0.001 | 0.001 | 0 | 0 | 0 | 0 | 0.001 | 0 | 0.002 | 0 | 0 | 0 | 0.006 | 0.002 | 1532.9 | 35.2448 | Steel180_18
0.003 | 0.001 | 0.001 | 0 | 0 | 0 | 0 | 0.001 | 0 | 0.002 | 0 | 0 | 0 | 0.006 | 0.002 | 1571.17 | 35.1739 | Steel180_19
0.003 | 0.001 | 0.001 | 0 | 0 | 0 | 0 | 0.001 | 0 | 0.002 | 0 | 0 | 0 | 0.006 | 0.002 | 22.2403 | 78.6325 | Steel180_2
0.003 | 0.001 | 0.001 | 0 | 0 | 0 | 0 | 0.001 | 0 | 0.002 | 0 | 0 | 0 | 0.006 | 0.002 | 102.138 | 70.6327 | Steel180_3
0.003 | 0.001 | 0.001 | 0 | 0 | 0 | 0 | 0.001 | 0 | 0.002 | 0 | 0 | 0 | 0.006 | 0.002 | 183.014 | 64.0064 | Steel180_4
0.003 | 0.001 | 0.001 | 0 | 0 | 0 | 0 | 0.001 | 0 | 0.002 | 0 | 0 | 0 | 0.006 | 0.002 | 275.448 | 57.6488 | Steel180_5
0.003 | 0.001 | 0.001 | 0 | 0 | 0 | 0 | 0.001 | 0 | 0.002 | 0 | 0 | 0 | 0.006 | 0.002 | 392.371 | 50.2266 | Steel180_6
0.003 | 0.001 | 0.001 | 0 | 0 | 0 | 0 | 0.001 | 0 | 0.002 | 0 | 0 | 0 | 0.006 | 0.002 | 490.521 | 44.4802 | Steel180_7
0.003 | 0.001 | 0.001 | 0 | 0 | 0 | 0 | 0.001 | 0 | 0.002 | 0 | 0 | 0 | 0.006 | 0.002 | 592.095 | 39.1539 | Steel180_8
0.003 | 0.001 | 0.001 | 0 | 0 | 0 | 0 | 0.001 | 0 | 0.002 | 0 | 0 | 0 | 0.006 | 0.002 | 690.099 | 34.5138 | Steel180_9
0.02 | 0.02 | 0.02 | 0 | 0.002 | 0.01 | 0 | 0.003 | 0 | 0 | 0 | 0 | 0 | 0.01 | 0.006 | 0 | 74.8509 | Steel181_1
0.02 | 0.02 | 0.02 | 0 | 0.002 | 0.01 | 0 | 0.003 | 0 | 0 | 0 | 0 | 0 | 0.01 | 0.006 | 1143.96 | 30.4968 | Steel181_10
0.02 | 0.02 | 0.02 | 0 | 0.002 | 0.01 | 0 | 0.003 | 0 | 0 | 0 | 0 | 0 | 0.01 | 0.006 | 1226.18 | 31.2716 | Steel181_11
0.02 | 0.02 | 0.02 | 0 | 0.002 | 0.01 | 0 | 0.003 | 0 | 0 | 0 | 0 | 0 | 0.01 | 0.006 | 1336.22 | 32.0884 | Steel181_12
0.02 | 0.02 | 0.02 | 0 | 0.002 | 0.01 | 0 | 0.003 | 0 | 0 | 0 | 0 | 0 | 0.01 | 0.006 | 123.758 | 64.9517 | Steel181_2
0.02 | 0.02 | 0.02 | 0 | 0.002 | 0.01 | 0 | 0.003 | 0 | 0 | 0 | 0 | 0 | 0.01 | 0.006 | 214.937 | 59.3187 | Steel181_3
0.02 | 0.02 | 0.02 | 0 | 0.002 | 0.01 | 0 | 0.003 | 0 | 0 | 0 | 0 | 0 | 0.01 | 0.006 | 292.103 | 54.4467 | Steel181_4
0.02 | 0.02 | 0.02 | 0 | 0.002 | 0.01 | 0 | 0.003 | 0 | 0 | 0 | 0 | 0 | 0.01 | 0.006 | 371.557 | 49.804 | Steel181-5
0.02 | 0.02 | 0.02 | 0 | 0.002 | 0.01 | 0 | 0.003 | 0 | 0 | 0 | 0 | 0 | 0.01 | 0.006 | 473.14 | 44.4014 | Steel181_6
0.02 | 0.02 | 0.02 | 0 | 0.002 | 0.01 | 0 | 0.003 | 0 | 0 | 0 | 0 | 0 | 0.01 | 0.006 | 546.732 | 40.2537 | Steel181_7
0.02 | 0.02 | 0.02 | 0 | 0.002 | 0.01 | 0 | 0.003 | 0 | 0 | 0 | 0 | 0 | 0.01 | 0.006 | 622.602 | 36.4116 | Steel181_8
0.02 | 0.02 | 0.02 | 0 | 0.002 | 0.01 | 0 | 0.003 | 0 | 0 | 0 | 0 | 0 | 0.01 | 0.006 | 1018.95 | 28.953 | Steel181_9
0.06 | 0.38 | 0.055 | 0.03 | 0 | 0.022 | 0.08 | 0.001 | 0 | 0.01 | 0 | 0 | 0 | 0.017 | 0.035 | 0 | 61.5745 | Steel182_1
0.06 | 0.38 | 0.055 | 0.03 | 0 | 0.022 | 0.08 | 0.001 | 0 | 0.01 | 0 | 0 | 0 | 0.017 | 0.035 | 78.3854 | 57.3156 | Steel182_2
0.06 | 0.38 | 0.055 | 0.03 | 0 | 0.022 | 0.08 | 0.001 | 0 | 0.01 | 0 | 0 | 0 | 0.017 | 0.035 | 186.84 | 52.5625 | Steel182_3
0.08 | 0.31 | 0.07 | 0.02 | 0 | 0.045 | 0 | 0.002 | 0 | 0.08 | 0 | 0 | 0 | 0.029 | 0.05 | 390.362 | 44.2654 | Steel183_10
0.08 | 0.31 | 0.07 | 0.02 | 0 | 0.045 | 0 | 0.002 | 0 | 0.08 | 0 | 0 | 0 | 0.029 | 0.05 | 0 | 56.2214 | Steel183_4
0.08 | 0.31 | 0.07 | 0.02 | 0 | 0.045 | 0 | 0.002 | 0 | 0.08 | 0 | 0 | 0 | 0.029 | 0.05 | 70.8566 | 54.5942 | Steel183_5
0.08 | 0.31 | 0.07 | 0.02 | 0 | 0.045 | 0 | 0.002 | 0 | 0.08 | 0 | 0 | 0 | 0.029 | 0.05 | 134.905 | 53.0781 | Steel183_6
0.08 | 0.31 | 0.07 | 0.02 | 0 | 0.045 | 0 | 0.002 | 0 | 0.08 | 0 | 0 | 0 | 0.029 | 0.05 | 215.326 | 50.725 | Steel183_7
0.08 | 0.31 | 0.07 | 0.02 | 0 | 0.045 | 0 | 0.002 | 0 | 0.08 | 0 | 0 | 0 | 0.029 | 0.05 | 277.142 | 48.636 | Steel183_8
0.08 | 0.31 | 0.07 | 0.02 | 0 | 0.045 | 0 | 0.002 | 0 | 0.08 | 0 | 0 | 0 | 0.029 | 0.05 | 343.658 | 46.1661 | Steel183_9
0.1 | 0.59 | 0.01 | 0.01 | 0 | 0.02 | 0 | 0.008 | 0 | 0.26 | 0 | 0 | 0 | 0.019 | 0.018 | 0 | 53.9227 | Steel184_1
0.1 | 0.59 | 0.01 | 0.01 | 0 | 0.02 | 0 | 0.008 | 0 | 0.26 | 0 | 0 | 0 | 0.019 | 0.018 | 59.4015 | 53.5907 | Steel184_2
0.1 | 0.59 | 0.01 | 0.01 | 0 | 0.02 | 0 | 0.008 | 0 | 0.26 | 0 | 0 | 0 | 0.019 | 0.018 | 119.904 | 52.4951 | Steel184_3
0.1 | 0.59 | 0.01 | 0.01 | 0 | 0.02 | 0 | 0.008 | 0 | 0.26 | 0 | 0 | 0 | 0.019 | 0.018 | 181.697 | 50.5609 | Steel184_4
0.1 | 0.59 | 0.01 | 0.01 | 0 | 0.02 | 0 | 0.008 | 0 | 0.26 | 0 | 0 | 0 | 0.019 | 0.018 | 242.341 | 48.5502 | Steel184_5
0.1 | 0.59 | 0.01 | 0.01 | 0 | 0.02 | 0 | 0.008 | 0 | 0.26 | 0 | 0 | 0 | 0.019 | 0.018 | 326.331 | 45.6283 | Steel184_6
0.1 | 0.59 | 0.01 | 0.01 | 0 | 0.02 | 0 | 0.008 | 0 | 0.26 | 0 | 0 | 0 | 0.019 | 0.018 | 440.688 | 41.4152 | Steel184_7
0.1 | 0.59 | 0.01 | 0.01 | 0 | 0.02 | 0 | 0.008 | 0 | 0.26 | 0 | 0 | 0 | 0.019 | 0.018 | 528.235 | 37.9982 | Steel184_8
0.1 | 0.59 | 0.01 | 0.01 | 0 | 0.02 | 0 | 0.008 | 0 | 0.26 | 0 | 0 | 0 | 0.019 | 0.018 | 622.814 | 34.1249 | Steel184_9
0.15 | 0.65 | 0 | 0 | 0 | 0.01 | 0 | 0.009 | 0 | 0.27 | 0 | 0 | 0 | 0.02 | 0.013 | 2.9977 | 50.6836 | Steel185_1
0.15 | 0.65 | 0 | 0 | 0 | 0.01 | 0 | 0.009 | 0 | 0.27 | 0 | 0 | 0 | 0.02 | 0.013 | 72.6882 | 50.1995 | Steel185_2
0.15 | 0.65 | 0 | 0 | 0 | 0.01 | 0 | 0.009 | 0 | 0.27 | 0 | 0 | 0 | 0.02 | 0.013 | 136.719 | 48.7995 | Steel185_3
0.15 | 0.65 | 0 | 0 | 0 | 0.01 | 0 | 0.009 | 0 | 0.27 | 0 | 0 | 0 | 0.02 | 0.013 | 217.14 | 46.4489 | Steel185_4
0.15 | 0.65 | 0 | 0 | 0 | 0.01 | 0 | 0.009 | 0 | 0.27 | 0 | 0 | 0 | 0.02 | 0.013 | 319.706 | 43.4539 | Steel185_5
0.15 | 0.65 | 0 | 0 | 0 | 0.01 | 0 | 0.009 | 0 | 0.27 | 0 | 0 | 0 | 0.02 | 0.013 | 418.808 | 40.3439 | Steel185_6
0.15 | 0.65 | 0 | 0 | 0 | 0.01 | 0 | 0.009 | 0 | 0.27 | 0 | 0 | 0 | 0.02 | 0.013 | 482.968 | 38.1051 | Steel185_7
0.15 | 0.65 | 0 | 0 | 0 | 0.01 | 0 | 0.009 | 0 | 0.27 | 0 | 0 | 0 | 0.02 | 0.013 | 544.79 | 35.9802 | Steel185_8
0.15 | 0.65 | 0 | 0 | 0 | 0.01 | 0 | 0.009 | 0 | 0.27 | 0 | 0 | 0 | 0.02 | 0.013 | 620.629 | 33.2476 | Steel185_9
0.23 | 0.635 | 0.074 | 0 | 0 | 0 | 0.13 | 0.01 | 0 | 0.11 | 0 | 0 | 0 | 0.034 | 0.034 | 84.8618 | 46.5031 | Steel186_1
0.23 | 0.635 | 0.074 | 0 | 0 | 0 | 0.13 | 0.01 | 0 | 0.11 | 0 | 0 | 0 | 0.034 | 0.034 | 0 | 48.3948 | Steel186_1
0.84 | 0.24 | 0 | 0 | 0 | 0 | 0.02 | 0.004 | 0 | 0.13 | 0 | 0 | 0 | 0.014 | 0.014 | 0 | 48.3948 | Steel189_1
0.84 | 0.24 | 0 | 0 | 0 | 0 | 0.02 | 0.004 | 0 | 0.13 | 0 | 0 | 0 | 0.014 | 0.014 | 84.8618 | 46.5031 | Steel189_2
1.22 | 0.35 | 0.13 | 0.01 | 0 | 0.11 | 0.077 | 0.006 | 0 | 0.16 | 0 | 0 | 0 | 0.009 | 0.015 | 8.687 | 43.8977 | Steel190_1
1.22 | 0.35 | 0.13 | 0.01 | 0 | 0.11 | 0.077 | 0.006 | 0 | 0.16 | 0 | 0 | 0 | 0.009 | 0.015 | 80.5742 | 44.2147 | Steel190_2
1.22 | 0.35 | 0.13 | 0.01 | 0 | 0.11 | 0.077 | 0.006 | 0 | 0.16 | 0 | 0 | 0 | 0.009 | 0.015 | 154.876 | 43.9221 | Steel190_3
0.14 | 0.73 | 0.04 | 0.01 | 0 | 0.02 | 0.12 | 0.03 | 0 | 0.24 | 0 | 0 | 0 | 0.014 | 0.029 | 2.9977 | 50.6836 | Steel191_1
0.14 | 0.73 | 0.04 | 0.01 | 0 | 0.02 | 0.12 | 0.03 | 0 | 0.24 | 0 | 0 | 0 | 0.014 | 0.029 | 72.6882 | 50.1995 | Steel191_2
0.14 | 0.73 | 0.04 | 0.01 | 0 | 0.02 | 0.12 | 0.03 | 0 | 0.24 | 0 | 0 | 0 | 0.014 | 0.029 | 136.719 | 48.7995 | Steel191_3
0.14 | 0.73 | 0.04 | 0.01 | 0 | 0.02 | 0.12 | 0.03 | 0 | 0.24 | 0 | 0 | 0 | 0.014 | 0.029 | 217.14 | 46.4489 | Steel191_4
0.14 | 0.73 | 0.04 | 0.01 | 0 | 0.02 | 0.12 | 0.03 | 0 | 0.24 | 0 | 0 | 0 | 0.014 | 0.029 | 319.706 | 43.4539 | Steel191_5
0.14 | 0.73 | 0.04 | 0.01 | 0 | 0.02 | 0.12 | 0.03 | 0 | 0.24 | 0 | 0 | 0 | 0.014 | 0.029 | 418.808 | 40.3439 | Steel191_6
0.14 | 0.73 | 0.04 | 0.01 | 0 | 0.02 | 0.12 | 0.03 | 0 | 0.24 | 0 | 0 | 0 | 0.014 | 0.029 | 482.968 | 38.1051 | Steel191_7
0.14 | 0.73 | 0.04 | 0.01 | 0 | 0.02 | 0.12 | 0.03 | 0 | 0.24 | 0 | 0 | 0 | 0.014 | 0.029 | 544.79 | 35.9802 | Steel191_8
0.14 | 0.73 | 0.04 | 0.01 | 0 | 0.02 | 0.12 | 0.03 | 0 | 0.24 | 0 | 0 | 0 | 0.014 | 0.029 | 620.629 | 33.2476 | Steel191_9
0.14 | 0.78 | 0.04 | 0.01 | 0 | 0.01 | 0.11 | 0.099 | 0 | 0.3 | 0 | 0 | 0 | 0.012 | 0.015 | 0 | 47.0218 | Steel192_1
0.14 | 0.78 | 0.04 | 0.01 | 0 | 0.01 | 0.11 | 0.099 | 0 | 0.3 | 0 | 0 | 0 | 0.012 | 0.015 | 73.1711 | 47.0731 | Steel192_2
0.14 | 0.78 | 0.04 | 0.01 | 0 | 0.01 | 0.11 | 0.099 | 0 | 0.3 | 0 | 0 | 0 | 0.012 | 0.015 | 179 | 45.4894 | Steel192_3
0.14 | 0.78 | 0.04 | 0.01 | 0 | 0.01 | 0.11 | 0.099 | 0 | 0.3 | 0 | 0 | 0 | 0.012 | 0.015 | 252.353 | 43.824 | Steel192_4
0.14 | 0.78 | 0.04 | 0.01 | 0 | 0.01 | 0.11 | 0.099 | 0 | 0.3 | 0 | 0 | 0 | 0.012 | 0.015 | 317.585 | 42.1572 | Steel192_5
0.14 | 0.78 | 0.04 | 0.01 | 0 | 0.01 | 0.11 | 0.099 | 0 | 0.3 | 0 | 0 | 0 | 0.012 | 0.015 | 388.701 | 39.9576 | Steel192_6
0.485 | 0.9 | 0.156 | 0 | 0 | 0.04 | 0.086 | 0.007 | 0 | 1.98 | 0 | 0 | 0 | 0.044 | 0.047 | 0 | 23.9548 | Steel193_1
0.485 | 0.9 | 0.156 | 0 | 0 | 0.04 | 0.086 | 0.007 | 0 | 1.98 | 0 | 0 | 0 | 0.044 | 0.047 | 806.361 | 25.1573 | Steel193_10
0.485 | 0.9 | 0.156 | 0 | 0 | 0.04 | 0.086 | 0.007 | 0 | 1.98 | 0 | 0 | 0 | 0.044 | 0.047 | 903.72 | 25.8217 | Steel193_11
0.485 | 0.9 | 0.156 | 0 | 0 | 0.04 | 0.086 | 0.007 | 0 | 1.98 | 0 | 0 | 0 | 0.044 | 0.047 | 1031.17 | 26.9487 | Steel193_12
0.485 | 0.9 | 0.156 | 0 | 0 | 0.04 | 0.086 | 0.007 | 0 | 1.98 | 0 | 0 | 0 | 0.044 | 0.047 | 1201.43 | 28.8835 | Steel193_13
0.485 | 0.9 | 0.156 | 0 | 0 | 0.04 | 0.086 | 0.007 | 0 | 1.98 | 0 | 0 | 0 | 0.044 | 0.047 | 80.9747 | 26.5995 | Steel193_2
0.485 | 0.9 | 0.156 | 0 | 0 | 0.04 | 0.086 | 0.007 | 0 | 1.98 | 0 | 0 | 0 | 0.044 | 0.047 | 182.804 | 28.3704 | Steel193_3
0.485 | 0.9 | 0.156 | 0 | 0 | 0.04 | 0.086 | 0.007 | 0 | 1.98 | 0 | 0 | 0 | 0.044 | 0.047 | 285.912 | 29.3789 | Steel193_4
0.485 | 0.9 | 0.156 | 0 | 0 | 0.04 | 0.086 | 0.007 | 0 | 1.98 | 0 | 0 | 0 | 0.044 | 0.047 | 392.629 | 29.5492 | Steel193_5
0.485 | 0.9 | 0.156 | 0 | 0 | 0.04 | 0.086 | 0.007 | 0 | 1.98 | 0 | 0 | 0 | 0.044 | 0.047 | 480.872 | 29.1446 | Steel193_6
0.485 | 0.9 | 0.156 | 0 | 0 | 0.04 | 0.086 | 0.007 | 0 | 1.98 | 0 | 0 | 0 | 0.044 | 0.047 | 566.852 | 28.3582 | Steel193_7
0.485 | 0.9 | 0.156 | 0 | 0 | 0.04 | 0.086 | 0.007 | 0 | 1.98 | 0 | 0 | 0 | 0.044 | 0.047 | 628.457 | 27.644 | Steel193_8
0.485 | 0.9 | 0.156 | 0 | 0 | 0.04 | 0.086 | 0.007 | 0 | 1.98 | 0 | 0 | 0 | 0.044 | 0.047 | 712.193 | 26.3616 | Steel193_9
0.2 | 0.77 | 0.06 | 0.35 | 0 | 0.06 | 0 | 0.032 | 0 | 0.28 | 0 | 0 | 0 | 0.014 | 0.018 | 5.9955 | 46.2993 | Steel194_1
0.2 | 0.77 | 0.06 | 0.35 | 0 | 0.06 | 0 | 0.032 | 0 | 0.28 | 0 | 0 | 0 | 0.014 | 0.018 | 95.4923 | 45.2848 | Steel194_2
0.2 | 0.77 | 0.06 | 0.35 | 0 | 0.06 | 0 | 0.032 | 0 | 0.28 | 0 | 0 | 0 | 0.014 | 0.018 | 231.599 | 42.9817 | Steel194_3
0.2 | 0.77 | 0.06 | 0.35 | 0 | 0.06 | 0 | 0.032 | 0 | 0.28 | 0 | 0 | 0 | 0.014 | 0.018 | 309.617 | 41.1645 | Steel194_4
0.2 | 0.77 | 0.06 | 0.35 | 0 | 0.06 | 0 | 0.032 | 0 | 0.28 | 0 | 0 | 0 | 0.014 | 0.018 | 403.984 | 38.6638 | Steel194_5
0.2 | 0.77 | 0.06 | 0.35 | 0 | 0.06 | 0 | 0.032 | 0 | 0.28 | 0 | 0 | 0 | 0.014 | 0.018 | 561.34 | 34.0003 | Steel194_6
0.2 | 0.77 | 0.06 | 0.35 | 0 | 0.06 | 0 | 0.032 | 0 | 0.28 | 0 | 0 | 0 | 0.014 | 0.018 | 617.314 | 32.1795 | Steel194_7
0.21 | 1.33 | 0.07 | 0.01 | 0 | 0.06 | 0.14 | 0.04 | 0 | 0.38 | 0 | 0 | 0 | 0.012 | 0.018 | 0 | 39.6253 | Steel195_1
0.21 | 1.33 | 0.07 | 0.01 | 0 | 0.06 | 0.14 | 0.04 | 0 | 0.38 | 0 | 0 | 0 | 0.012 | 0.018 | 55.6263 | 40.474 | Steel195_2
0.21 | 1.33 | 0.07 | 0.01 | 0 | 0.06 | 0.14 | 0.04 | 0 | 0.38 | 0 | 0 | 0 | 0.012 | 0.018 | 133.374 | 40.4107 | Steel195_3
0.21 | 1.33 | 0.07 | 0.01 | 0 | 0.06 | 0.14 | 0.04 | 0 | 0.38 | 0 | 0 | 0 | 0.012 | 0.018 | 214.672 | 39.8905 | Steel195_4
0.21 | 1.33 | 0.07 | 0.01 | 0 | 0.06 | 0.14 | 0.04 | 0 | 0.38 | 0 | 0 | 0 | 0.012 | 0.018 | 286.742 | 39.0255 | Steel195_5
0.23 | 1.51 | 0.04 | 0.025 | 0.105 | 0.06 | 0 | 0.015 | 0 | 0.12 | 0 | 0 | 0 | 0.037 | 0.038 | 8.687 | 43.8977 | Steel196_1
0.23 | 1.51 | 0.04 | 0.025 | 0.105 | 0.06 | 0 | 0.015 | 0 | 0.12 | 0 | 0 | 0 | 0.037 | 0.038 | 80.5742 | 44.2147 | Steel196_2
0.23 | 1.51 | 0.04 | 0.025 | 0.105 | 0.06 | 0 | 0.015 | 0 | 0.12 | 0 | 0 | 0 | 0.037 | 0.038 | 154.876 | 43.9221 | Steel196_3
0.15 | 0.51 | 0.34 | 0.53 | 0.26 | 0.52 | 0 | 0.02 | 0 | 0.26 | 0 | 0 | 0 | 0.024 | 0.009 | 8.687 | 43.8977 | Steel197_1
0.15 | 0.51 | 0.34 | 0.53 | 0.26 | 0.52 | 0 | 0.02 | 0 | 0.26 | 0 | 0 | 0 | 0.024 | 0.009 | 80.5742 | 44.2147 | Steel197_2
0.15 | 0.51 | 0.34 | 0.53 | 0.26 | 0.52 | 0 | 0.02 | 0 | 0.26 | 0 | 0 | 0 | 0.024 | 0.009 | 154.876 | 43.9221 | Steel197_3
0.15 | 0.62 | 0.12 | 0.51 | 0 | 0.87 | 0 | 0.025 | 0 | 0.25 | 0 | 0 | 0 | 0.011 | 0.011 | 7.8684 | 41.6861 | Steel198_1
0.15 | 0.62 | 0.12 | 0.51 | 0 | 0.87 | 0 | 0.025 | 0 | 0.25 | 0 | 0 | 0 | 0.011 | 0.011 | 111.099 | 41.894 | Steel198_2
0.15 | 0.62 | 0.12 | 0.51 | 0 | 0.87 | 0 | 0.025 | 0 | 0.25 | 0 | 0 | 0 | 0.011 | 0.011 | 213.312 | 41.1866 | Steel198_3
0.15 | 0.62 | 0.12 | 0.51 | 0 | 0.87 | 0 | 0.025 | 0 | 0.25 | 0 | 0 | 0 | 0.011 | 0.011 | 318.039 | 39.2214 | Steel198_4
0.15 | 0.62 | 0.12 | 0.51 | 0 | 0.87 | 0 | 0.025 | 0 | 0.25 | 0 | 0 | 0 | 0.011 | 0.011 | 443.809 | 36.2302 | Steel198_5
0.15 | 0.62 | 0.12 | 0.51 | 0 | 0.87 | 0 | 0.025 | 0 | 0.25 | 0 | 0 | 0 | 0.011 | 0.011 | 538.176 | 33.7295 | Steel198_6
0.15 | 0.62 | 0.12 | 0.51 | 0 | 0.87 | 0 | 0.025 | 0 | 0.25 | 0 | 0 | 0 | 0.011 | 0.011 | 620.924 | 31.3412 | Steel198_7
0.35 | 0.59 | 0.26 | 0.2 | 0 | 0.88 | 0.12 | 0.004 | 0 | 0.21 | 0 | 0 | 0 | 0.028 | 0.031 | 1.0483 | 33.2586 | Steel199_1
0.35 | 0.59 | 0.26 | 0.2 | 0 | 0.88 | 0.12 | 0.004 | 0 | 0.21 | 0 | 0 | 0 | 0.028 | 0.031 | 76.1924 | 35.0251 | Steel199_2
0.35 | 0.59 | 0.26 | 0.2 | 0 | 0.88 | 0.12 | 0.004 | 0 | 0.21 | 0 | 0 | 0 | 0.028 | 0.031 | 235.003 | 35.9666 | Steel199_3
0.35 | 0.59 | 0.26 | 0.2 | 0 | 0.88 | 0.12 | 0.004 | 0 | 0.21 | 0 | 0 | 0 | 0.028 | 0.031 | 145.689 | 35.7992 | Steel199_3
0.35 | 0.59 | 0.26 | 0.2 | 0 | 0.88 | 0.12 | 0.004 | 0 | 0.21 | 0 | 0 | 0 | 0.028 | 0.031 | 344.2 | 35.1079 | Steel199_5
0.35 | 0.59 | 0.26 | 0.2 | 0 | 0.88 | 0.12 | 0.004 | 0 | 0.21 | 0 | 0 | 0 | 0.028 | 0.031 | 432.542 | 34.055 | Steel199_6
0.35 | 0.59 | 0.26 | 0.2 | 0 | 0.88 | 0.12 | 0.004 | 0 | 0.21 | 0 | 0 | 0 | 0.028 | 0.031 | 512.787 | 32.8483 | Steel199_7
0.35 | 0.59 | 0.26 | 0.2 | 0 | 0.88 | 0.12 | 0.004 | 0 | 0.21 | 0 | 0 | 0 | 0.028 | 0.031 | 624.487 | 30.808 | Steel199_8
0.315 | 0.69 | 0.073 | 0.012 | 0 | 1.1 | 0.066 | 0.005 | 0 | 0.2 | 0 | 0 | 0 | 0.039 | 0.036 | 5.9955 | 46.2993 | Steel200_1
0.315 | 0.69 | 0.073 | 0.012 | 0 | 1.1 | 0.066 | 0.005 | 0 | 0.2 | 0 | 0 | 0 | 0.039 | 0.036 | 95.4923 | 45.2848 | Steel200_2
0.315 | 0.69 | 0.073 | 0.012 | 0 | 1.1 | 0.066 | 0.005 | 0 | 0.2 | 0 | 0 | 0 | 0.039 | 0.036 | 231.599 | 42.9817 | Steel200_3
0.315 | 0.69 | 0.073 | 0.012 | 0 | 1.1 | 0.066 | 0.005 | 0 | 0.2 | 0 | 0 | 0 | 0.039 | 0.036 | 309.617 | 41.1645 | Steel200_4
0.315 | 0.69 | 0.073 | 0.012 | 0 | 1.1 | 0.066 | 0.005 | 0 | 0.2 | 0 | 0 | 0 | 0.039 | 0.036 | 403.984 | 38.6638 | Steel200_5
0.315 | 0.69 | 0.073 | 0.012 | 0 | 1.1 | 0.066 | 0.005 | 0 | 0.2 | 0 | 0 | 0 | 0.039 | 0.036 | 561.34 | 34.0003 | Steel200_6
0.315 | 0.69 | 0.073 | 0.012 | 0 | 1.1 | 0.066 | 0.005 | 0 | 0.2 | 0 | 0 | 0 | 0.039 | 0.036 | 617.314 | 32.1795 | Steel200_7
0.06 | 0.56 | 0.15 | 0.31 | 0.36 | 1.9 | 0 | 0.025 | 0 | 0.96 | 0 | 0 | 0 | 0.021 | 0.007 | 11.5905 | 25.1009 | Steel201_1
0.06 | 0.56 | 0.15 | 0.31 | 0.36 | 1.9 | 0 | 0.025 | 0 | 0.96 | 0 | 0 | 0 | 0.021 | 0.007 | 103.967 | 27.976 | Steel201_2
0.06 | 0.56 | 0.15 | 0.31 | 0.36 | 1.9 | 0 | 0.025 | 0 | 0.96 | 0 | 0 | 0 | 0.021 | 0.007 | 205.773 | 29.8994 | Steel201_3
0.06 | 0.56 | 0.15 | 0.31 | 0.36 | 1.9 | 0 | 0.025 | 0 | 0.96 | 0 | 0 | 0 | 0.021 | 0.007 | 301.925 | 30.8686 | Steel201_4
0.06 | 0.56 | 0.15 | 0.31 | 0.36 | 1.9 | 0 | 0.025 | 0 | 0.96 | 0 | 0 | 0 | 0.021 | 0.007 | 410.957 | 31.0774 | Steel201_5
0.06 | 0.56 | 0.15 | 0.31 | 0.36 | 1.9 | 0 | 0.025 | 0 | 0.96 | 0 | 0 | 0 | 0.021 | 0.007 | 494.571 | 30.5957 | Steel201_6
0.06 | 0.56 | 0.15 | 0.31 | 0.36 | 1.9 | 0 | 0.025 | 0 | 0.96 | 0 | 0 | 0 | 0.021 | 0.007 | 596.848 | 29.4689 | Steel201_7
0.14 | 0.52 | 0.06 | 1.08 | 0 | 2.52 | 0 | 0.007 | 0 | 0.23 | 0 | 0 | 0 | 0.015 | 0.016 | 1.0483 | 33.2586 | Steel202_1
0.14 | 0.52 | 0.06 | 1.08 | 0 | 2.52 | 0 | 0.007 | 0 | 0.23 | 0 | 0 | 0 | 0.015 | 0.016 | 76.1924 | 35.0251 | Steel202_2
0.14 | 0.52 | 0.06 | 1.08 | 0 | 2.52 | 0 | 0.007 | 0 | 0.23 | 0 | 0 | 0 | 0.015 | 0.016 | 145.689 | 35.7992 | Steel202_3
0.14 | 0.52 | 0.06 | 1.08 | 0 | 2.52 | 0 | 0.007 | 0 | 0.23 | 0 | 0 | 0 | 0.015 | 0.016 | 235.003 | 35.9666 | Steel202_4
0.14 | 0.52 | 0.06 | 1.08 | 0 | 2.52 | 0 | 0.007 | 0 | 0.23 | 0 | 0 | 0 | 0.015 | 0.016 | 344.2 | 35.1079 | Steel202_5
0.14 | 0.52 | 0.06 | 1.08 | 0 | 2.52 | 0 | 0.007 | 0 | 0.23 | 0 | 0 | 0 | 0.015 | 0.016 | 432.542 | 34.055 | Steel202_6
0.14 | 0.52 | 0.06 | 1.08 | 0 | 2.52 | 0 | 0.007 | 0 | 0.23 | 0 | 0 | 0 | 0.015 | 0.016 | 512.787 | 32.8483 | Steel202_7
0.14 | 0.52 | 0.06 | 1.08 | 0 | 2.52 | 0 | 0.007 | 0 | 0.23 | 0 | 0 | 0 | 0.015 | 0.016 | 624.487 | 30.808 | Steel202_8
0.2 | 0.42 | 0.16 | 0.55 | 0.61 | 3.35 | 0.12 | 0.007 | 0 | 0.29 | 0 | 0 | 0 | 0.007 | 0.018 | 0 | 23.9548 | Steel203_1
0.2 | 0.42 | 0.16 | 0.55 | 0.61 | 3.35 | 0.12 | 0.007 | 0 | 0.29 | 0 | 0 | 0 | 0.007 | 0.018 | 806.361 | 25.1573 | Steel203_10
0.2 | 0.42 | 0.16 | 0.55 | 0.61 | 3.35 | 0.12 | 0.007 | 0 | 0.29 | 0 | 0 | 0 | 0.007 | 0.018 | 903.72 | 25.8217 | Steel203_11
0.2 | 0.42 | 0.16 | 0.55 | 0.61 | 3.35 | 0.12 | 0.007 | 0 | 0.29 | 0 | 0 | 0 | 0.007 | 0.018 | 1031.17 | 26.9487 | Steel203_12
0.2 | 0.42 | 0.16 | 0.55 | 0.61 | 3.35 | 0.12 | 0.007 | 0 | 0.29 | 0 | 0 | 0 | 0.007 | 0.018 | 1201.43 | 28.8835 | Steel203_13
0.2 | 0.42 | 0.16 | 0.55 | 0.61 | 3.35 | 0.12 | 0.007 | 0 | 0.29 | 0 | 0 | 0 | 0.007 | 0.018 | 80.9747 | 26.5995 | Steel203_2
0.2 | 0.42 | 0.16 | 0.55 | 0.61 | 3.35 | 0.12 | 0.007 | 0 | 0.29 | 0 | 0 | 0 | 0.007 | 0.018 | 182.804 | 28.3704 | Steel203_3
0.2 | 0.42 | 0.16 | 0.55 | 0.61 | 3.35 | 0.12 | 0.007 | 0 | 0.29 | 0 | 0 | 0 | 0.007 | 0.018 | 285.912 | 29.3789 | Steel203_4
0.2 | 0.42 | 0.16 | 0.55 | 0.61 | 3.35 | 0.12 | 0.007 | 0 | 0.29 | 0 | 0 | 0 | 0.007 | 0.018 | 392.629 | 29.5492 | Steel203_5
0.2 | 0.42 | 0.16 | 0.55 | 0.61 | 3.35 | 0.12 | 0.007 | 0 | 0.29 | 0 | 0 | 0 | 0.007 | 0.018 | 480.872 | 29.1446 | Steel203_6
0.2 | 0.42 | 0.16 | 0.55 | 0.61 | 3.35 | 0.12 | 0.007 | 0 | 0.29 | 0 | 0 | 0 | 0.007 | 0.018 | 566.852 | 28.3582 | Steel203_7
0.2 | 0.42 | 0.16 | 0.55 | 0.61 | 3.35 | 0.12 | 0.007 | 0 | 0.29 | 0 | 0 | 0 | 0.007 | 0.018 | 628.457 | 27.644 | Steel203_8
0.2 | 0.42 | 0.16 | 0.55 | 0.61 | 3.35 | 0.12 | 0.007 | 0 | 0.29 | 0 | 0 | 0 | 0.007 | 0.018 | 712.193 | 26.3616 | Steel203_9
0.12 | 1.28 | 0.56 | 0.01 | 0.11 | 0.03 | 0.45 | 0.014 | 0 | 0.32 | 0 | 0 | 0 | 0.012 | 0.014 | 0 | 39.6253 | Steel204_14
0.12 | 1.28 | 0.56 | 0.01 | 0.11 | 0.03 | 0.45 | 0.014 | 0 | 0.32 | 0 | 0 | 0 | 0.012 | 0.014 | 55.6263 | 40.474 | Steel204_15
0.12 | 1.28 | 0.56 | 0.01 | 0.11 | 0.03 | 0.45 | 0.014 | 0 | 0.32 | 0 | 0 | 0 | 0.012 | 0.014 | 133.374 | 40.4107 | Steel204_16
0.12 | 1.28 | 0.56 | 0.01 | 0.11 | 0.03 | 0.45 | 0.014 | 0 | 0.32 | 0 | 0 | 0 | 0.012 | 0.014 | 214.672 | 39.8905 | Steel204_17
0.12 | 1.28 | 0.56 | 0.01 | 0.11 | 0.03 | 0.45 | 0.014 | 0 | 0.32 | 0 | 0 | 0 | 0.012 | 0.014 | 286.742 | 39.0255 | Steel204_18
0.13 | 1.29 | 0.56 | 0.03 | 0.12 | 0.05 | 0.47 | 0.006 | 0 | 0.34 | 0 | 0 | 0 | 0.01 | 0.014 | 0 | 39.6253 | Steel205_1
0.13 | 1.29 | 0.56 | 0.03 | 0.12 | 0.05 | 0.47 | 0.006 | 0 | 0.34 | 0 | 0 | 0 | 0.01 | 0.014 | 55.6263 | 40.474 | Steel205_2
0.13 | 1.29 | 0.56 | 0.03 | 0.12 | 0.05 | 0.47 | 0.006 | 0 | 0.34 | 0 | 0 | 0 | 0.01 | 0.014 | 133.374 | 40.4107 | Steel205_3
0.13 | 1.29 | 0.56 | 0.03 | 0.12 | 0.05 | 0.47 | 0.006 | 0 | 0.34 | 0 | 0 | 0 | 0.01 | 0.014 | 214.672 | 39.8905 | Steel205_4
0.13 | 1.29 | 0.56 | 0.03 | 0.12 | 0.05 | 0.47 | 0.006 | 0 | 0.34 | 0 | 0 | 0 | 0.01 | 0.014 | 286.742 | 39.0255 | Steel205_5
0.11 | 1.31 | 0.6 | 0.03 | 0.13 | 0.06 | 0.5 | 0.01 | 0.22 | 0.35 | 0 | 0 | 0 | 0.013 | 0.014 | 0 | 36.9568 | Steel206_1
0.11 | 1.31 | 0.6 | 0.03 | 0.13 | 0.06 | 0.5 | 0.01 | 0.22 | 0.35 | 0 | 0 | 0 | 0.013 | 0.014 | 65.2321 | 38.3785 | Steel206_2
0.11 | 1.31 | 0.6 | 0.03 | 0.13 | 0.06 | 0.5 | 0.01 | 0.22 | 0.35 | 0 | 0 | 0 | 0.013 | 0.014 | 146.342 | 39.0784 | Steel206_3
0.11 | 1.31 | 0.6 | 0.03 | 0.13 | 0.06 | 0.5 | 0.01 | 0.22 | 0.35 | 0 | 0 | 0 | 0.013 | 0.014 | 256.605 | 38.8299 | Steel206_4
0.11 | 1.31 | 0.6 | 0.03 | 0.13 | 0.06 | 0.5 | 0.01 | 0.22 | 0.35 | 0 | 0 | 0 | 0.013 | 0.014 | 326.314 | 38.2314 | Steel206_5
0.11 | 1.31 | 0.6 | 0.03 | 0.13 | 0.06 | 0.5 | 0.01 | 0.22 | 0.35 | 0 | 0 | 0 | 0.013 | 0.014 | 380.968 | 37.4399 | Steel206_6
0.14 | 0.98 | 1.18 | 0.3 | 0 | 0.27 | 0.69 | 0.026 | 0.032 | 0.33 | 0 | 0 | 0 | 0.011 | 0.016 | 0 | 36.9568 | Steel207_1
0.14 | 1.31 | 1.28 | 0.28 | 0.1 | 0.53 | 0.07 | 0.007 | 0 | 0.37 | 0 | 0 | 0 | 0.011 | 0.01 | 199.901 | 37.8672 | Steel207_10
0.325 | 0.55 | 3.41 | 0.06 | 0 | 0.71 | 0.12 | 0.008 | 0 | 0.25 | 0 | 0 | 0 | 0.018 | 0.025 | 4.8235 | 31.3528 | Steel207_11
0.325 | 0.55 | 3.41 | 0.06 | 0 | 0.71 | 0.12 | 0.008 | 0 | 0.25 | 0 | 0 | 0 | 0.018 | 0.025 | 131.047 | 32.9372 | Steel207_12
0.325 | 0.55 | 3.41 | 0.06 | 0 | 0.71 | 0.12 | 0.008 | 0 | 0.25 | 0 | 0 | 0 | 0.018 | 0.025 | 251.599 | 33.6817 | Steel207_13
0.325 | 0.55 | 3.41 | 0.06 | 0 | 0.71 | 0.12 | 0.008 | 0 | 0.25 | 0 | 0 | 0 | 0.018 | 0.025 | 339.789 | 33.6202 | Steel207_14
0.325 | 0.55 | 3.41 | 0.06 | 0 | 0.71 | 0.12 | 0.008 | 0 | 0.25 | 0 | 0 | 0 | 0.018 | 0.025 | 452.472 | 32.7239 | Steel207_15
0.34 | 0.55 | 3.53 | 0.39 | 0 | 0.78 | 0.05 | 0.007 | 0 | 0.27 | 0 | 0 | 0 | 0.024 | 0.003 | 4.8235 | 31.3528 | Steel207_16
0.34 | 0.55 | 3.53 | 0.39 | 0 | 0.78 | 0.05 | 0.007 | 0 | 0.27 | 0 | 0 | 0 | 0.024 | 0.003 | 131.047 | 32.9372 | Steel207_17
0.34 | 0.55 | 3.53 | 0.39 | 0 | 0.78 | 0.05 | 0.007 | 0 | 0.27 | 0 | 0 | 0 | 0.024 | 0.003 | 251.599 | 33.6817 | Steel207_18
0.34 | 0.55 | 3.53 | 0.39 | 0 | 0.78 | 0.05 | 0.007 | 0 | 0.27 | 0 | 0 | 0 | 0.024 | 0.003 | 339.789 | 33.6202 | Steel207_19
0.14 | 0.98 | 1.18 | 0.3 | 0 | 0.27 | 0.69 | 0.026 | 0.032 | 0.33 | 0 | 0 | 0 | 0.011 | 0.016 | 65.2321 | 38.3785 | Steel207_2
0.34 | 0.55 | 3.53 | 0.39 | 0 | 0.78 | 0.05 | 0.007 | 0 | 0.27 | 0 | 0 | 0 | 0.024 | 0.003 | 452.472 | 32.7239 | Steel207_20
0.14 | 0.98 | 1.18 | 0.3 | 0 | 0.27 | 0.69 | 0.026 | 0.032 | 0.33 | 0 | 0 | 0 | 0.011 | 0.016 | 146.342 | 39.0784 | Steel207_3
0.14 | 0.98 | 1.18 | 0.3 | 0 | 0.27 | 0.69 | 0.026 | 0.032 | 0.33 | 0 | 0 | 0 | 0.011 | 0.016 | 256.605 | 38.8299 | Steel207_4
0.14 | 0.98 | 1.18 | 0.3 | 0 | 0.27 | 0.69 | 0.026 | 0.032 | 0.33 | 0 | 0 | 0 | 0.011 | 0.016 | 326.314 | 38.2314 | Steel207_5
0.14 | 0.98 | 1.18 | 0.3 | 0 | 0.27 | 0.69 | 0.026 | 0.032 | 0.33 | 0 | 0 | 0 | 0.011 | 0.016 | 380.968 | 37.4399 | Steel207_6
0.14 | 1.31 | 1.28 | 0.28 | 0.1 | 0.53 | 0.07 | 0.007 | 0 | 0.37 | 0 | 0 | 0 | 0.011 | 0.01 | 7.5916 | 35.9668 | Steel207_7
0.14 | 1.31 | 1.28 | 0.28 | 0.1 | 0.53 | 0.07 | 0.007 | 0 | 0.37 | 0 | 0 | 0 | 0.011 | 0.01 | 77.017 | 37.1985 | Steel207_8
0.14 | 1.31 | 1.28 | 0.28 | 0.1 | 0.53 | 0.07 | 0.007 | 0 | 0.37 | 0 | 0 | 0 | 0.011 | 0.01 | 139.599 | 37.6665 | Steel207_9
1.22 | 13 | 0.07 | 0 | 0 | 0.03 | 0.07 | 0.004 | 0 | 0.22 | 0 | 0 | 0 | 0.038 | 0.01 | 15.9075 | 12.1762 | Steel208_1
1.22 | 13 | 0.07 | 0 | 0 | 0.03 | 0.07 | 0.004 | 0 | 0.22 | 0 | 0 | 0 | 0.038 | 0.01 | 185.979 | 15.331 | Steel208_2
1.22 | 13 | 0.07 | 0 | 0 | 0.03 | 0.07 | 0.004 | 0 | 0.22 | 0 | 0 | 0 | 0.038 | 0.01 | 343.44 | 17.4925 | Steel208_3
1.22 | 13 | 0.07 | 0 | 0 | 0.03 | 0.07 | 0.004 | 0 | 0.22 | 0 | 0 | 0 | 0.038 | 0.01 | 482.385 | 19.3458 | Steel208_4
1.22 | 13 | 0.07 | 0 | 0 | 0.03 | 0.07 | 0.004 | 0 | 0.22 | 0 | 0 | 0 | 0.038 | 0.01 | 599.351 | 20.7761 | Steel208_5
1.22 | 13 | 0.07 | 0 | 0 | 0.03 | 0.07 | 0.004 | 0 | 0.22 | 0 | 0 | 0 | 0.038 | 0.01 | 716.293 | 22.3589 | Steel208_6
0.2 | 0.62 | 2.67 | 0.6 | 0.17 | 1.89 | 0 | 0 | 0 | 0.81 | 0.15 | 0 | 0 | 0.029 | 0.031 | 29.954 | 18.8891 | Steel210_1
0.2 | 0.62 | 2.67 | 0.6 | 0.17 | 1.89 | 0 | 0 | 0 | 0.81 | 0.15 | 0 | 0 | 0.029 | 0.031 | 162.815 | 22.5716 | Steel210_2
0.2 | 0.62 | 2.67 | 0.6 | 0.17 | 1.89 | 0 | 0 | 0 | 0.81 | 0.15 | 0 | 0 | 0.029 | 0.031 | 278.438 | 25.1836 | Steel210_3
0.2 | 0.62 | 2.67 | 0.6 | 0.17 | 1.89 | 0 | 0 | 0 | 0.81 | 0.15 | 0 | 0 | 0.029 | 0.031 | 391.84 | 27.147 | Steel210_4
0.2 | 0.62 | 2.67 | 0.6 | 0.17 | 1.89 | 0 | 0 | 0 | 0.81 | 0.15 | 0 | 0 | 0.029 | 0.031 | 487.974 | 28.2307 | Steel210_5
0.2 | 0.62 | 2.67 | 0.6 | 0.17 | 1.89 | 0 | 0 | 0 | 0.81 | 0.15 | 0 | 0 | 0.029 | 0.031 | 586.512 | 28.7809 | Steel210_6
0.2 | 0.62 | 2.67 | 0.6 | 0.17 | 1.89 | 0 | 0 | 0 | 0.81 | 0.15 | 0 | 0 | 0.029 | 0.031 | 679.354 | 28.6439 | Steel210_7
0.11 | 0.34 | 0.09 | 0.65 | 0 | 5.18 | 0.08 | 11 | 0 | 0.6 | 0 | 0 | 0 | 0.018 | 0.005 | 6.7494 | 18.8852 | Steel211_1
0.11 | 0.34 | 0.09 | 0.65 | 0 | 5.18 | 0.08 | 11 | 0 | 0.6 | 0 | 0 | 0 | 0.018 | 0.005 | 119.946 | 22.1831 | Steel211_2
0.11 | 0.34 | 0.09 | 0.65 | 0 | 5.18 | 0.08 | 11 | 0 | 0.6 | 0 | 0 | 0 | 0.018 | 0.005 | 212.458 | 24.1812 | Steel211_3
0.11 | 0.34 | 0.09 | 0.65 | 0 | 5.18 | 0.08 | 11 | 0 | 0.6 | 0 | 0 | 0 | 0.018 | 0.005 | 306.248 | 25.417 | Steel211_4
0.11 | 0.34 | 0.09 | 0.65 | 0 | 5.18 | 0.08 | 11 | 0 | 0.6 | 0 | 0 | 0 | 0.018 | 0.005 | 427.931 | 26.3524 | Steel211_5
0.11 | 0.34 | 0.09 | 0.65 | 0 | 5.18 | 0.08 | 11 | 0 | 0.6 | 0 | 0 | 0 | 0.018 | 0.005 | 546.233 | 26.639 | Steel211_6
0.11 | 0.34 | 0.09 | 0.65 | 0 | 5.18 | 0.08 | 11 | 0 | 0.6 | 0 | 0 | 0 | 0.018 | 0.005 | 657.633 | 26.5432 | Steel211_7
0.11 | 0.34 | 0.09 | 0.65 | 0 | 5.18 | 0.08 | 11 | 0 | 0.6 | 0 | 0 | 0 | 0.018 | 0.005 | 795.777 | 26.0706 | Steel211_8
0.19 | 0.47 | 0.8 | 1.07 | 0.35 | 11.8 | 0 | 0 | 0 | 0.26 | 0 | 0 | 0 | 0.014 | 0.004 | 14.2761 | 22.7374 | Steel212_1
0.19 | 0.47 | 0.8 | 1.07 | 0.35 | 11.8 | 0 | 0 | 0 | 0.26 | 0 | 0 | 0 | 0.014 | 0.004 | 161.537 | 23.3339 | Steel212_2
0.19 | 0.47 | 0.8 | 1.07 | 0.35 | 11.8 | 0 | 0 | 0 | 0.26 | 0 | 0 | 0 | 0.014 | 0.004 | 289.092 | 23.8127 | Steel212_3
0.19 | 0.47 | 0.8 | 1.07 | 0.35 | 11.8 | 0 | 0 | 0 | 0.26 | 0 | 0 | 0 | 0.014 | 0.004 | 413.166 | 24.291 | Steel212_4
0.19 | 0.47 | 0.8 | 1.07 | 0.35 | 11.8 | 0 | 0 | 0 | 0.26 | 0 | 0 | 0 | 0.014 | 0.004 | 566.228 | 24.8884 | Steel212_5
0.05 | 1.23 | 15.87 | 1.7 | 0 | 15.7 | 0 | 0 | 0.55 | 0.34 | 0 | 0 | 0 | 0.032 | 0.016 | 2.6738 | 15.2242 | Steel213_1
0.05 | 1.23 | 15.87 | 1.7 | 0 | 15.7 | 0 | 0 | 0.55 | 0.34 | 0 | 0 | 0 | 0.032 | 0.016 | 148.633 | 16.7356 | Steel213_2
0.05 | 1.23 | 15.87 | 1.7 | 0 | 15.7 | 0 | 0 | 0.55 | 0.34 | 0 | 0 | 0 | 0.032 | 0.016 | 295.765 | 18.1709 | Steel213_3
0.05 | 1.23 | 15.87 | 1.7 | 0 | 15.7 | 0 | 0 | 0.55 | 0.34 | 0 | 0 | 0 | 0.032 | 0.016 | 462.561 | 19.9907 | Steel213_4
0.05 | 1.23 | 15.87 | 1.7 | 0 | 15.7 | 0 | 0 | 0.55 | 0.34 | 0 | 0 | 0 | 0.032 | 0.016 | 588.826 | 21.3081 | Steel213_5
0.05 | 1.23 | 15.87 | 1.7 | 0 | 15.7 | 0 | 0 | 0.55 | 0.34 | 0 | 0 | 0 | 0.032 | 0.016 | 704.649 | 22.6238 | Steel213_6
0.05 | 1.23 | 15.87 | 1.7 | 0 | 15.7 | 0 | 0 | 0.55 | 0.34 | 0 | 0 | 0 | 0.032 | 0.016 | 792.656 | 23.7442 | Steel213_7
0.85 | 0.34 | 4.3 | 0.64 | 0 | 23.8 | 0 | 0 | 0 | 0.55 | 0 | 0 | 0 | 0.024 | 0.026 | 14.5294 | 21.0979 | Steel214_1
0.85 | 0.34 | 4.3 | 0.64 | 0 | 23.8 | 0 | 0 | 0 | 0.55 | 0 | 0 | 0 | 0.024 | 0.026 | 135.017 | 22.2619 | Steel214_2
0.85 | 0.34 | 4.3 | 0.64 | 0 | 23.8 | 0 | 0 | 0 | 0.55 | 0 | 0 | 0 | 0.024 | 0.026 | 278.638 | 23.8872 | Steel214_3
0.85 | 0.34 | 4.3 | 0.64 | 0 | 23.8 | 0 | 0 | 0 | 0.55 | 0 | 0 | 0 | 0.024 | 0.026 | 410.651 | 25.5488 | Steel214_4
0.85 | 0.34 | 4.3 | 0.64 | 0 | 23.8 | 0 | 0 | 0 | 0.55 | 0 | 0 | 0 | 0.024 | 0.026 | 533.406 | 27.0563 | Steel214_5
0.85 | 0.34 | 4.3 | 0.64 | 0 | 23.8 | 0 | 0 | 0 | 0.55 | 0 | 0 | 0 | 0.024 | 0.026 | 679.301 | 28.987 | Steel214_6
0.08 | 0.37 | 8.14 | 0 | 0 | 19.11 | 0.03 | 0.004 | 0 | 0.68 | 0.6 | 0 | 0 | 0.022 | 0.011 | 2.6738 | 15.2242 | Steel215_1
0.08 | 0.37 | 8.14 | 0 | 0 | 19.11 | 0.03 | 0.004 | 0 | 0.68 | 0.6 | 0 | 0 | 0.022 | 0.011 | 148.633 | 16.7356 | Steel215_2
0.08 | 0.37 | 8.14 | 0 | 0 | 19.11 | 0.03 | 0.004 | 0 | 0.68 | 0.6 | 0 | 0 | 0.022 | 0.011 | 295.765 | 18.1709 | Steel215_3
0.08 | 0.37 | 8.14 | 0 | 0 | 19.11 | 0.03 | 0.004 | 0 | 0.68 | 0.6 | 0 | 0 | 0.022 | 0.011 | 462.561 | 19.9907 | Steel215_4
0.08 | 0.37 | 8.14 | 0 | 0 | 19.11 | 0.03 | 0.004 | 0 | 0.68 | 0.6 | 0 | 0 | 0.022 | 0.011 | 588.826 | 21.3081 | Steel215_5
0.08 | 0.37 | 8.14 | 0 | 0 | 19.11 | 0.03 | 0.004 | 0 | 0.68 | 0.6 | 0 | 0 | 0.022 | 0.011 | 704.649 | 22.6238 | Steel215_6
0.08 | 0.37 | 8.14 | 0 | 0 | 19.11 | 0.03 | 0.004 | 0 | 0.68 | 0.6 | 0 | 0 | 0.022 | 0.011 | 792.656 | 23.7442 | Steel215_7
0.05 | 1.31 | 13 | 0 | 0 | 16.3 | 0 | 0 | 0.76 | 0.37 | 0 | 0 | 0 | 0.019 | 0.01 | 2.6738 | 15.2242 | Steel216_1
0.05 | 1.31 | 13 | 0 | 0 | 16.3 | 0 | 0 | 0.76 | 0.37 | 0 | 0 | 0 | 0.019 | 0.01 | 148.633 | 16.7356 | Steel216_2
0.05 | 1.31 | 13 | 0 | 0 | 16.3 | 0 | 0 | 0.76 | 0.37 | 0 | 0 | 0 | 0.019 | 0.01 | 295.765 | 18.1709 | Steel216_3
0.05 | 1.31 | 13 | 0 | 0 | 16.3 | 0 | 0 | 0.76 | 0.37 | 0 | 0 | 0 | 0.019 | 0.01 | 462.561 | 19.9907 | Steel216_4
0.05 | 1.31 | 13 | 0 | 0 | 16.3 | 0 | 0 | 0.76 | 0.37 | 0 | 0 | 0 | 0.019 | 0.01 | 588.826 | 21.3081 | Steel216_5
0.05 | 1.31 | 13 | 0 | 0 | 16.3 | 0 | 0 | 0.76 | 0.37 | 0 | 0 | 0 | 0.019 | 0.01 | 704.649 | 22.6238 | Steel216_6
0.05 | 1.31 | 13 | 0 | 0 | 16.3 | 0 | 0 | 0.76 | 0.37 | 0 | 0 | 0 | 0.019 | 0.01 | 792.656 | 23.7442 | Steel216_7
0.07 | 0.49 | 9.25 | 0.01 | 0 | 0.07 | 0.07 | 0.028 | 0 | 0.23 | 0 | 0 | 0 | 0.014 | 0.015 | 6.4313 | 35.9666 | Steel218_1
0.07 | 0.49 | 9.25 | 0.01 | 0 | 0.07 | 0.07 | 0.028 | 0 | 0.23 | 0 | 0 | 0 | 0.014 | 0.015 | 595.528 | 30.4982 | Steel218_10
0.07 | 0.49 | 9.25 | 0.01 | 0 | 0.07 | 0.07 | 0.028 | 0 | 0.23 | 0 | 0 | 0 | 0.014 | 0.015 | 73.5481 | 37.1217 | Steel218_2
0.07 | 0.49 | 9.25 | 0.01 | 0 | 0.07 | 0.07 | 0.028 | 0 | 0.23 | 0 | 0 | 0 | 0.014 | 0.015 | 121.047 | 37.5871 | Steel218_3
0.07 | 0.49 | 9.25 | 0.01 | 0 | 0.07 | 0.07 | 0.028 | 0 | 0.23 | 0 | 0 | 0 | 0.014 | 0.015 | 201.062 | 37.8674 | Steel218_4
0.07 | 0.49 | 9.25 | 0.01 | 0 | 0.07 | 0.07 | 0.028 | 0 | 0.23 | 0 | 0 | 0 | 0.014 | 0.015 | 242.883 | 37.5312 | Steel218_5
0.07 | 0.49 | 9.25 | 0.01 | 0 | 0.07 | 0.07 | 0.028 | 0 | 0.23 | 0 | 0 | 0 | 0.014 | 0.015 | 328.881 | 36.6305 | Steel218_6
0.07 | 0.49 | 9.25 | 0.01 | 0 | 0.07 | 0.07 | 0.028 | 0 | 0.23 | 0 | 0 | 0 | 0.014 | 0.015 | 406.829 | 35.2709 | Steel218_7
0.07 | 0.49 | 9.25 | 0.01 | 0 | 0.07 | 0.07 | 0.028 | 0 | 0.23 | 0 | 0 | 0 | 0.014 | 0.015 | 474.334 | 33.9095 | Steel218_8
0.07 | 0.49 | 9.25 | 0.01 | 0 | 0.07 | 0.07 | 0.028 | 0 | 0.23 | 0 | 0 | 0 | 0.014 | 0.015 | 541.91 | 32.0906 | Steel218_9
0.28 | 0.89 | 28.37 | 0 | 0 | 0 | 0.03 | 0.012 | 0 | 0.15 | 0 | 0 | 0 | 0.009 | 0.003 | 15.9075 | 12.1762 | Steel219_1
0.28 | 0.89 | 28.37 | 0 | 0 | 0 | 0.03 | 0.012 | 0 | 0.15 | 0 | 0 | 0 | 0.009 | 0.003 | 185.979 | 15.331 | Steel219_2
0.28 | 0.89 | 28.37 | 0 | 0 | 0 | 0.03 | 0.012 | 0 | 0.15 | 0 | 0 | 0 | 0.009 | 0.003 | 343.44 | 17.4925 | Steel219_3
0.28 | 0.89 | 28.37 | 0 | 0 | 0 | 0.03 | 0.012 | 0 | 0.15 | 0 | 0 | 0 | 0.009 | 0.003 | 482.385 | 19.3458 | Steel219_4
0.28 | 0.89 | 28.37 | 0 | 0 | 0 | 0.03 | 0.012 | 0 | 0.15 | 0 | 0 | 0 | 0.009 | 0.003 | 599.351 | 20.7761 | Steel219_5
0.28 | 0.89 | 28.37 | 0 | 0 | 0 | 0.03 | 0.012 | 0 | 0.15 | 0 | 0 | 0 | 0.009 | 0.003 | 716.293 | 22.3589 | Steel219_6
0.024 | 0.12 | 50.85 | 0 | 0 | 0 | 0 | 0 | 0 | 0 | 0 | 0 | 0 | 0 | 0.003 | 0 | 18.1211 | Steel220_1
0.024 | 0.12 | 50.85 | 0 | 0 | 0 | 0 | 0 | 0 | 0 | 0 | 0 | 0 | 0 | 0.003 | 121.653 | 18.6375 | Steel220_2
0.024 | 0.12 | 50.85 | 0 | 0 | 0 | 0 | 0 | 0 | 0 | 0 | 0 | 0 | 0 | 0.003 | 311.755 | 19.813 | Steel220_3
0.024 | 0.12 | 50.85 | 0 | 0 | 0 | 0 | 0 | 0 | 0 | 0 | 0 | 0 | 0 | 0.003 | 559.75 | 21.7608 | Steel220_4
0.715 | 0.25 | 0.065 | 0 | 1.075 | 4.26 | 0 | 0.004 | 0 | 0.3 | 18.45 | 0 | 0 | 0.018 | 0.028 | 9.5704 | 23.1561 | Steel221_1
0.715 | 0.25 | 0.065 | 0 | 1.075 | 4.26 | 0 | 0.004 | 0 | 0.3 | 18.45 | 0 | 0 | 0.018 | 0.028 | 1200.44 | 27.8157 | Steel221_10
0.715 | 0.25 | 0.065 | 0 | 1.075 | 4.26 | 0 | 0.004 | 0 | 0.3 | 18.45 | 0 | 0 | 0.018 | 0.028 | 186.762 | 25.2827 | Steel221_2
0.715 | 0.25 | 0.065 | 0 | 1.075 | 4.26 | 0 | 0.004 | 0 | 0.3 | 18.45 | 0 | 0 | 0.018 | 0.028 | 337.451 | 26.2229 | Steel221_3
0.715 | 0.25 | 0.065 | 0 | 1.075 | 4.26 | 0 | 0.004 | 0 | 0.3 | 18.45 | 0 | 0 | 0.018 | 0.028 | 487.085 | 26.4766 | Steel221_4
0.715 | 0.25 | 0.065 | 0 | 1.075 | 4.26 | 0 | 0.004 | 0 | 0.3 | 18.45 | 0 | 0 | 0.018 | 0.028 | 566.057 | 25.9941 | Steel221_5
0.715 | 0.25 | 0.065 | 0 | 1.075 | 4.26 | 0 | 0.004 | 0 | 0.3 | 18.45 | 0 | 0 | 0.018 | 0.028 | 649.706 | 25.2836 | Steel221_6
0.715 | 0.25 | 0.065 | 0 | 1.075 | 4.26 | 0 | 0.004 | 0 | 0.3 | 18.45 | 0 | 0 | 0.018 | 0.028 | 793.663 | 24.7357 | Steel221_7
0.715 | 0.25 | 0.065 | 0 | 1.075 | 4.26 | 0 | 0.004 | 0 | 0.3 | 18.45 | 0 | 0 | 0.018 | 0.028 | 920.04 | 25.3287 | Steel221_8
0.715 | 0.25 | 0.065 | 0 | 1.075 | 4.26 | 0 | 0.004 | 0 | 0.3 | 18.45 | 0 | 0 | 0.018 | 0.028 | 1108.91 | 26.9616 | Steel221_9
0.32 | 0.04 | 1.79 | 3.95 | 0 | 27 | 0 | 0 | 0 | 0.77 | 1.5 | 0 | 55.9 | 0.014 | 0.029 | 0 | 16.0241 | Steel222_1
0.32 | 0.04 | 1.79 | 3.95 | 0 | 27 | 0 | 0 | 0 | 0.77 | 1.5 | 0 | 55.9 | 0.014 | 0.029 | 161.072 | 18.8347 | Steel222_2
0.32 | 0.04 | 1.79 | 3.95 | 0 | 27 | 0 | 0 | 0 | 0.77 | 1.5 | 0 | 55.9 | 0.014 | 0.029 | 389.137 | 22.1136 | Steel222_3
0.32 | 0.04 | 1.79 | 3.95 | 0 | 27 | 0 | 0 | 0 | 0.77 | 1.5 | 0 | 55.9 | 0.014 | 0.029 | 523.453 | 23.89 | Steel222_4
0.32 | 0.04 | 1.79 | 3.95 | 0 | 27 | 0 | 0 | 0 | 0.77 | 1.5 | 0 | 55.9 | 0.014 | 0.029 | 677.457 | 25.8983 | Steel222_5

## TC10-fulldatabase
1 | 2 | 3 | 4 | 5 | 6 | 7 | 8 | 9 | 10 | 11 | 12 | 13 | 14 | 15 | 16 | 17 | 18 | 19 | 20 | 21 | 22 | 23 | 24 | 25 | 26 | 27 | 28
Fe(wtper) | C(wtper) | Mn(wtper) | Ni(wtper) | Mo(wtper) | V(wtper) | Cr(wtper) | Cu(wtper) | Al(wtper) | Nb(wtper) | Si(wtper) | W(wtper) | B(wtper) | Ti(wtper) | Co(wtper) | P(wtper) | S(wtper) | N(wtper) | As(wtper) | Zr(wtper) | Pb(wtper) | Se(wtper) | T('C) | ThermalConductivity(W/m/K) | Label | Condition | Note | References
100 | 0 | 0 | 0 | 0 | 0 | 0 | 0 | 0 | 0 | 0 | 0 | 0 | 0 | 0 | 0 | 0 | 0 | 0 | 0 | 0 | 0 | 20 | 73.3 | Pure_01 | - | - | Smithhalls hand book 14-4 Refs 7,20, 50. 7 – US Bur. Stds, Circular C447, Mechanical Properties of Metals and Alloys, Washington 1952, 20- BSIRA , Physical Constants of Some commercial Steels at Elevated Temperatures, London, 1953. 50 - ASM Reference Book p143,
100 | 0 | 0 | 0 | 0 | 0 | 0 | 0 | 0 | 0 | 0 | 0 | 0 | 0 | 0 | 0 | 0 | 0 | 0 | 0 | 0 | 0 | 27 | 80.2 | Pure_02 | - | - | Smithhalls hand book 14-4 Refs 7,20, 50. 7 – US Bur. Stds, Circular C447, Mechanical Properties of Metals and Alloys, Washington 1952, 20- BSIRA , Physical Constants of Some commercial Steels at Elevated Temperatures, London, 1953. 50 - ASM Reference Book p143,
100 | 0 | 0 | 0 | 0 | 0 | 0 | 0 | 0 | 0 | 0 | 0 | 0 | 0 | 0 | 0 | 0 | 0 | 0 | 0 | 0 | 0 | 100 | 68.2 | Pure_03 | - | - | Smithhalls hand book 14-4 Refs 7,20, 50. 7 – US Bur. Stds, Circular C447, Mechanical Properties of Metals and Alloys, Washington 1952, 20- BSIRA , Physical Constants of Some commercial Steels at Elevated Temperatures, London, 1953. 50 - ASM Reference Book p143,
100 | 0 | 0 | 0 | 0 | 0 | 0 | 0 | 0 | 0 | 0 | 0 | 0 | 0 | 0 | 0 | 0 | 0 | 0 | 0 | 0 | 0 | 127 | 69.5 | Pure_04 | - | - | Smithhalls hand book 14-4 Refs 7,20, 50. 7 – US Bur. Stds, Circular C447, Mechanical Properties of Metals and Alloys, Washington 1952, 20- BSIRA , Physical Constants of Some commercial Steels at Elevated Temperatures, London, 1953. 50 - ASM Reference Book p143,
100 | 0 | 0 | 0 | 0 | 0 | 0 | 0 | 0 | 0 | 0 | 0 | 0 | 0 | 0 | 0 | 0 | 0 | 0 | 0 | 0 | 0 | 200 | 61.5 | Pure_05 | - | - | Smithhalls hand book 14-4 Refs 7,20, 50. 7 – US Bur. Stds, Circular C447, Mechanical Properties of Metals and Alloys, Washington 1952, 20- BSIRA , Physical Constants of Some commercial Steels at Elevated Temperatures, London, 1953. 50 - ASM Reference Book p143,
100 | 0 | 0 | 0 | 0 | 0 | 0 | 0 | 0 | 0 | 0 | 0 | 0 | 0 | 0 | 0 | 0 | 0 | 0 | 0 | 0 | 0 | 227 | 61.3 | Pure_06 | - | - | Smithhalls hand book 14-4 Refs 7,20, 50. 7 – US Bur. Stds, Circular C447, Mechanical Properties of Metals and Alloys, Washington 1952, 20- BSIRA , Physical Constants of Some commercial Steels at Elevated Temperatures, London, 1953. 50 - ASM Reference Book p143,
100 | 0 | 0 | 0 | 0 | 0 | 0 | 0 | 0 | 0 | 0 | 0 | 0 | 0 | 0 | 0 | 0 | 0 | 0 | 0 | 0 | 0 | 327 | 54.7 | Pure_07 | - | - | Smithhalls hand book 14-4 Refs 7,20, 50. 7 – US Bur. Stds, Circular C447, Mechanical Properties of Metals and Alloys, Washington 1952, 20- BSIRA , Physical Constants of Some commercial Steels at Elevated Temperatures, London, 1953. 50 - ASM Reference Book p143,
100 | 0 | 0 | 0 | 0 | 0 | 0 | 0 | 0 | 0 | 0 | 0 | 0 | 0 | 0 | 0 | 0 | 0 | 0 | 0 | 0 | 0 | 400 | 48.6 | Pure_08 | - | - | Smithhalls hand book 14-4 Refs 7,20, 50. 7 – US Bur. Stds, Circular C447, Mechanical Properties of Metals and Alloys, Washington 1952, 20- BSIRA , Physical Constants of Some commercial Steels at Elevated Temperatures, London, 1953. 50 - ASM Reference Book p143,
100 | 0 | 0 | 0 | 0 | 0 | 0 | 0 | 0 | 0 | 0 | 0 | 0 | 0 | 0 | 0 | 0 | 0 | 0 | 0 | 0 | 0 | 527 | 43.3 | Pure_09 | - | - | Smithhalls hand book 14-4 Refs 7,20, 50. 7 – US Bur. Stds, Circular C447, Mechanical Properties of Metals and Alloys, Washington 1952, 20- BSIRA , Physical Constants of Some commercial Steels at Elevated Temperatures, London, 1953. 50 - ASM Reference Book p143,
100 | 0 | 0 | 0 | 0 | 0 | 0 | 0 | 0 | 0 | 0 | 0 | 0 | 0 | 0 | 0 | 0 | 0 | 0 | 0 | 0 | 0 | 600 | 38.9 | Pure_10 | - | - | Smithhalls hand book 14-4 Refs 7,20, 50. 7 – US Bur. Stds, Circular C447, Mechanical Properties of Metals and Alloys, Washington 1952, 20- BSIRA , Physical Constants of Some commercial Steels at Elevated Temperatures, London, 1953. 50 - ASM Reference Book p143,
100 | 0 | 0 | 0 | 0 | 0 | 0 | 0 | 0 | 0 | 0 | 0 | 0 | 0 | 0 | 0 | 0 | 0 | 0 | 0 | 0 | 0 | 727 | 32.3 | Pure_11 | - | - | Smithhalls hand book 14-4 Refs 7,20, 50. 7 – US Bur. Stds, Circular C447, Mechanical Properties of Metals and Alloys, Washington 1952, 20- BSIRA , Physical Constants of Some commercial Steels at Elevated Temperatures, London, 1953. 50 - ASM Reference Book p143,
100 | 0 | 0 | 0 | 0 | 0 | 0 | 0 | 0 | 0 | 0 | 0 | 0 | 0 | 0 | 0 | 0 | 0 | 0 | 0 | 0 | 0 | 800 | 29.7 | Pure_12 | - | - | Smithhalls hand book 14-4 Refs 7,20, 50. 7 – US Bur. Stds, Circular C447, Mechanical Properties of Metals and Alloys, Washington 1952, 20- BSIRA , Physical Constants of Some commercial Steels at Elevated Temperatures, London, 1953. 50 - ASM Reference Book p143,
Balance | 0.06 | 0.4 | 0 | 0 | 0 | 0 | 0 | 0 | 0 | 0 | 0 | 0 | 0 | 0 | 0 | 0 | 0 | 0 | 0 | 0 | 0 | 23 | 65.3 | Steel001_01 | - | - | Smithhalls hand book 14-30
Balance | 0.06 | 0.4 | 0 | 0 | 0 | 0 | 0 | 0 | 0 | 0 | 0 | 0 | 0 | 0 | 0 | 0 | 0 | 0 | 0 | 0 | 0 | 100 | 60.3 | Steel001_02 | - | - | Smithhalls hand book 14-30
Balance | 0.06 | 0.4 | 0 | 0 | 0 | 0 | 0 | 0 | 0 | 0 | 0 | 0 | 0 | 0 | 0 | 0 | 0 | 0 | 0 | 0 | 0 | 200 | 54.9 | Steel001_03 | - | - | Smithhalls hand book 14-30
Balance | 0.06 | 0.4 | 0 | 0 | 0 | 0 | 0 | 0 | 0 | 0 | 0 | 0 | 0 | 0 | 0 | 0 | 0 | 0 | 0 | 0 | 0 | 400 | 45.2 | Steel001_04 | - | - | Smithhalls hand book 14-30
Balance | 0.06 | 0.4 | 0 | 0 | 0 | 0 | 0 | 0 | 0 | 0 | 0 | 0 | 0 | 0 | 0 | 0 | 0 | 0 | 0 | 0 | 0 | 600 | 36.4 | Steel001_05 | - | - | Smithhalls hand book 14-30
Balance | 0.06 | 0.4 | 0 | 0 | 0 | 0 | 0 | 0 | 0 | 0 | 0 | 0 | 0 | 0 | 0 | 0 | 0 | 0 | 0 | 0 | 0 | 800 | 28.5 | Steel001_06 | - | - | Smithhalls hand book 14-30
Balance | 0.06 | 0.4 | 0 | 0 | 0 | 0 | 0 | 0 | 0 | 0 | 0 | 0 | 0 | 0 | 0 | 0 | 0 | 0 | 0 | 0 | 0 | 1000 | 27.6 | Steel001_07 | - | - | Smithhalls hand book 14-30
Balance | 0.08 | 0.31 | 0 | 0 | 0 | 0 | 0 | 0 | 0 | 0 | 0 | 0 | 0 | 0 | 0 | 0 | 0 | 0 | 0 | 0 | 0 | 23 | 59.5 | Steel002_01 | - | - | Smithhalls hand book 14-30
Balance | 0.08 | 0.31 | 0 | 0 | 0 | 0 | 0 | 0 | 0 | 0 | 0 | 0 | 0 | 0 | 0 | 0 | 0 | 0 | 0 | 0 | 0 | 100 | 57.8 | Steel002_02 | - | - | Smithhalls hand book 14-30
Balance | 0.08 | 0.31 | 0 | 0 | 0 | 0 | 0 | 0 | 0 | 0 | 0 | 0 | 0 | 0 | 0 | 0 | 0 | 0 | 0 | 0 | 0 | 200 | 53.2 | Steel002_03 | - | - | Smithhalls hand book 14-30
Balance | 0.08 | 0.31 | 0 | 0 | 0 | 0 | 0 | 0 | 0 | 0 | 0 | 0 | 0 | 0 | 0 | 0 | 0 | 0 | 0 | 0 | 0 | 400 | 45.6 | Steel002_04 | - | - | Smithhalls hand book 14-30
Balance | 0.08 | 0.31 | 0 | 0 | 0 | 0 | 0 | 0 | 0 | 0 | 0 | 0 | 0 | 0 | 0 | 0 | 0 | 0 | 0 | 0 | 0 | 600 | 36.8 | Steel002_05 | - | - | Smithhalls hand book 14-30
Balance | 0.08 | 0.31 | 0 | 0 | 0 | 0 | 0 | 0 | 0 | 0 | 0 | 0 | 0 | 0 | 0 | 0 | 0 | 0 | 0 | 0 | 0 | 800 | 28.5 | Steel002_06 | - | - | Smithhalls hand book 14-30
Balance | 0.08 | 0.31 | 0 | 0 | 0 | 0 | 0 | 0 | 0 | 0 | 0 | 0 | 0 | 0 | 0 | 0 | 0 | 0 | 0 | 0 | 0 | 1000 | 27.6 | Steel002_07 | - | - | Smithhalls hand book 14-30
Balance | 0.23 | 0.6 | 0 | 0 | 0 | 0 | 0 | 0 | 0 | 0 | 0 | 0 | 0 | 0 | 0 | 0 | 0 | 0 | 0 | 0 | 0 | 23 | 51.9 | Steel003_01 | - | - | Smithhalls hand book 14-30
Balance | 0.23 | 0.6 | 0 | 0 | 0 | 0 | 0 | 0 | 0 | 0 | 0 | 0 | 0 | 0 | 0 | 0 | 0 | 0 | 0 | 0 | 0 | 100 | 51.1 | Steel003_02 | - | - | Smithhalls hand book 14-30
Balance | 0.23 | 0.6 | 0 | 0 | 0 | 0 | 0 | 0 | 0 | 0 | 0 | 0 | 0 | 0 | 0 | 0 | 0 | 0 | 0 | 0 | 0 | 200 | 49 | Steel003_03 | - | - | Smithhalls hand book 14-30
Balance | 0.23 | 0.6 | 0 | 0 | 0 | 0 | 0 | 0 | 0 | 0 | 0 | 0 | 0 | 0 | 0 | 0 | 0 | 0 | 0 | 0 | 0 | 400 | 42.7 | Steel003_04 | - | - | Smithhalls hand book 14-30
Balance | 0.23 | 0.6 | 0 | 0 | 0 | 0 | 0 | 0 | 0 | 0 | 0 | 0 | 0 | 0 | 0 | 0 | 0 | 0 | 0 | 0 | 0 | 600 | 35.6 | Steel003_05 | - | - | Smithhalls hand book 14-30
Balance | 0.23 | 0.6 | 0 | 0 | 0 | 0 | 0 | 0 | 0 | 0 | 0 | 0 | 0 | 0 | 0 | 0 | 0 | 0 | 0 | 0 | 0 | 800 | 26 | Steel003_06 | - | - | Smithhalls hand book 14-30
Balance | 0.23 | 0.6 | 0 | 0 | 0 | 0 | 0 | 0 | 0 | 0 | 0 | 0 | 0 | 0 | 0 | 0 | 0 | 0 | 0 | 0 | 0 | 1000 | 27.2 | Steel003_07 | - | - | Smithhalls hand book 14-30
Balance | 0.42 | 0.64 | 0 | 0 | 0 | 0 | 0 | 0 | 0 | 0 | 0 | 0 | 0 | 0 | 0 | 0 | 0 | 0 | 0 | 0 | 0 | 23 | 51.9 | Steel004_01 | - | - | Smithhalls hand book 14-31
Balance | 0.42 | 0.64 | 0 | 0 | 0 | 0 | 0 | 0 | 0 | 0 | 0 | 0 | 0 | 0 | 0 | 0 | 0 | 0 | 0 | 0 | 0 | 100 | 50.7 | Steel004_02 | - | - | Smithhalls hand book 14-31
Balance | 0.42 | 0.64 | 0 | 0 | 0 | 0 | 0 | 0 | 0 | 0 | 0 | 0 | 0 | 0 | 0 | 0 | 0 | 0 | 0 | 0 | 0 | 200 | 48.2 | Steel004_03 | - | - | Smithhalls hand book 14-31
Balance | 0.42 | 0.64 | 0 | 0 | 0 | 0 | 0 | 0 | 0 | 0 | 0 | 0 | 0 | 0 | 0 | 0 | 0 | 0 | 0 | 0 | 0 | 400 | 41.9 | Steel004_04 | - | - | Smithhalls hand book 14-31
Balance | 0.42 | 0.64 | 0 | 0 | 0 | 0 | 0 | 0 | 0 | 0 | 0 | 0 | 0 | 0 | 0 | 0 | 0 | 0 | 0 | 0 | 0 | 600 | 33.9 | Steel004_05 | - | - | Smithhalls hand book 14-31
Balance | 0.42 | 0.64 | 0 | 0 | 0 | 0 | 0 | 0 | 0 | 0 | 0 | 0 | 0 | 0 | 0 | 0 | 0 | 0 | 0 | 0 | 0 | 800 | 24.7 | Steel004_06 | - | - | Smithhalls hand book 14-31
Balance | 0.42 | 0.64 | 0 | 0 | 0 | 0 | 0 | 0 | 0 | 0 | 0 | 0 | 0 | 0 | 0 | 0 | 0 | 0 | 0 | 0 | 0 | 1000 | 26.8 | Steel004_07 | - | - | Smithhalls hand book 14-31
Balance | 0.8 | 0.32 | 0 | 0 | 0 | 0 | 0 | 0 | 0 | 0 | 0 | 0 | 0 | 0 | 0 | 0 | 0 | 0 | 0 | 0 | 0 | 23 | 47.8 | Steel005_01 | - | - | Smithhalls hand book 14-31
Balance | 0.8 | 0.32 | 0 | 0 | 0 | 0 | 0 | 0 | 0 | 0 | 0 | 0 | 0 | 0 | 0 | 0 | 0 | 0 | 0 | 0 | 0 | 100 | 48.2 | Steel005_02 | - | - | Smithhalls hand book 14-31
Balance | 0.8 | 0.32 | 0 | 0 | 0 | 0 | 0 | 0 | 0 | 0 | 0 | 0 | 0 | 0 | 0 | 0 | 0 | 0 | 0 | 0 | 0 | 200 | 45.2 | Steel005_03 | - | - | Smithhalls hand book 14-31
Balance | 0.8 | 0.32 | 0 | 0 | 0 | 0 | 0 | 0 | 0 | 0 | 0 | 0 | 0 | 0 | 0 | 0 | 0 | 0 | 0 | 0 | 0 | 400 | 38.1 | Steel005_04 | - | - | Smithhalls hand book 14-31
Balance | 0.8 | 0.32 | 0 | 0 | 0 | 0 | 0 | 0 | 0 | 0 | 0 | 0 | 0 | 0 | 0 | 0 | 0 | 0 | 0 | 0 | 0 | 600 | 32.7 | Steel005_05 | - | - | Smithhalls hand book 14-31
Balance | 0.8 | 0.32 | 0 | 0 | 0 | 0 | 0 | 0 | 0 | 0 | 0 | 0 | 0 | 0 | 0 | 0 | 0 | 0 | 0 | 0 | 0 | 800 | 24.3 | Steel005_06 | - | - | Smithhalls hand book 14-31
Balance | 0.8 | 0.32 | 0 | 0 | 0 | 0 | 0 | 0 | 0 | 0 | 0 | 0 | 0 | 0 | 0 | 0 | 0 | 0 | 0 | 0 | 0 | 1000 | 26.8 | Steel005_07 | - | - | Smithhalls hand book 14-31
Balance | 1.22 | 0.35 | 0 | 0 | 0 | 0 | 0 | 0 | 0 | 0 | 0 | 0 | 0 | 0 | 0 | 0 | 0 | 0 | 0 | 0 | 0 | 23 | 45.2 | Steel006_01 | - | - | Smithhalls hand book 14-31
Balance | 1.22 | 0.35 | 0 | 0 | 0 | 0 | 0 | 0 | 0 | 0 | 0 | 0 | 0 | 0 | 0 | 0 | 0 | 0 | 0 | 0 | 0 | 100 | 44.8 | Steel006_02 | - | - | Smithhalls hand book 14-31
Balance | 1.22 | 0.35 | 0 | 0 | 0 | 0 | 0 | 0 | 0 | 0 | 0 | 0 | 0 | 0 | 0 | 0 | 0 | 0 | 0 | 0 | 0 | 200 | 43.5 | Steel006_03 | - | - | Smithhalls hand book 14-31
Balance | 1.22 | 0.35 | 0 | 0 | 0 | 0 | 0 | 0 | 0 | 0 | 0 | 0 | 0 | 0 | 0 | 0 | 0 | 0 | 0 | 0 | 0 | 400 | 38.5 | Steel006_04 | - | - | Smithhalls hand book 14-31
Balance | 1.22 | 0.35 | 0 | 0 | 0 | 0 | 0 | 0 | 0 | 0 | 0 | 0 | 0 | 0 | 0 | 0 | 0 | 0 | 0 | 0 | 0 | 600 | 33.5 | Steel006_05 | - | - | Smithhalls hand book 14-31
Balance | 1.22 | 0.35 | 0 | 0 | 0 | 0 | 0 | 0 | 0 | 0 | 0 | 0 | 0 | 0 | 0 | 0 | 0 | 0 | 0 | 0 | 0 | 800 | 23.9 | Steel006_06 | - | - | Smithhalls hand book 14-31
Balance | 1.22 | 0.35 | 0 | 0 | 0 | 0 | 0 | 0 | 0 | 0 | 0 | 0 | 0 | 0 | 0 | 0 | 0 | 0 | 0 | 0 | 0 | 1000 | 26 | Steel006_07 | - | - | Smithhalls hand book 14-31
Balance | 0.23 | 1.51 | 0 | 0 | 0 | 0 | 0 | 0 | 0 | 0 | 0 | 0 | 0 | 0 | 0 | 0 | 0 | 0 | 0 | 0 | 0 | 23 | 46.1 | Steel007_01 | - | - | Smithhalls hand book 14-31
Balance | 0.23 | 1.51 | 0 | 0 | 0 | 0 | 0 | 0 | 0 | 0 | 0 | 0 | 0 | 0 | 0 | 0 | 0 | 0 | 0 | 0 | 0 | 100 | 46.1 | Steel007_02 | - | - | Smithhalls hand book 14-31
Balance | 0.23 | 1.51 | 0 | 0 | 0 | 0 | 0 | 0 | 0 | 0 | 0 | 0 | 0 | 0 | 0 | 0 | 0 | 0 | 0 | 0 | 0 | 200 | 44.8 | Steel007_03 | - | - | Smithhalls hand book 14-31
Balance | 0.23 | 1.51 | 0 | 0 | 0 | 0 | 0 | 0 | 0 | 0 | 0 | 0 | 0 | 0 | 0 | 0 | 0 | 0 | 0 | 0 | 0 | 400 | 39.8 | Steel007_04 | - | - | Smithhalls hand book 14-31
Balance | 0.23 | 1.51 | 0 | 0 | 0 | 0 | 0 | 0 | 0 | 0 | 0 | 0 | 0 | 0 | 0 | 0 | 0 | 0 | 0 | 0 | 0 | 600 | 34.3 | Steel007_05 | - | - | Smithhalls hand book 14-31
Balance | 0.23 | 1.51 | 0 | 0 | 0 | 0 | 0 | 0 | 0 | 0 | 0 | 0 | 0 | 0 | 0 | 0 | 0 | 0 | 0 | 0 | 0 | 800 | 26.4 | Steel007_06 | - | - | Smithhalls hand book 14-31
Balance | 0.23 | 1.51 | 0 | 0 | 0 | 0 | 0 | 0 | 0 | 0 | 0 | 0 | 0 | 0 | 0 | 0 | 0 | 0 | 0 | 0 | 0 | 1000 | 27.2 | Steel007_07 | - | - | Smithhalls hand book 14-31
Balance | 0.4 | 0.67 | 0.8 | 0 | 0 | 0 | 0 | 0 | 0 | 0 | 0 | 0 | 0 | 0 | 0 | 0 | 0 | 0 | 0 | 0 | 0 | 100 | 49.4 | Steel009_02 | - | - | Smithhalls hand book 14-31
Balance | 0.4 | 0.67 | 0.8 | 0 | 0 | 0 | 0 | 0 | 0 | 0 | 0 | 0 | 0 | 0 | 0 | 0 | 0 | 0 | 0 | 0 | 0 | 200 | 46.9 | Steel009_03 | - | - | Smithhalls hand book 14-31
Balance | 0.4 | 0.67 | 0.8 | 0 | 0 | 0 | 0 | 0 | 0 | 0 | 0 | 0 | 0 | 0 | 0 | 0 | 0 | 0 | 0 | 0 | 0 | 400 | 40.6 | Steel009_04 | - | - | Smithhalls hand book 14-31
Balance | 0.4 | 0.67 | 0.8 | 0 | 0 | 0 | 0 | 0 | 0 | 0 | 0 | 0 | 0 | 0 | 0 | 0 | 0 | 0 | 0 | 0 | 0 | 600 | 34.8 | Steel009_05 | - | - | Smithhalls hand book 14-31
Balance | 0.37 | 1.56 | 0 | 0.26 | 0 | 0 | 0 | 0 | 0 | 0 | 0 | 0 | 0 | 0 | 0 | 0 | 0 | 0 | 0 | 0 | 0 | 100 | 48.2 | Steel010_02 | - | - | Smithhalls hand book 14-31
Balance | 0.37 | 1.56 | 0 | 0.26 | 0 | 0 | 0 | 0 | 0 | 0 | 0 | 0 | 0 | 0 | 0 | 0 | 0 | 0 | 0 | 0 | 0 | 200 | 45.6 | Steel010_03 | - | - | Smithhalls hand book 14-31
Balance | 0.37 | 1.56 | 0 | 0.26 | 0 | 0 | 0 | 0 | 0 | 0 | 0 | 0 | 0 | 0 | 0 | 0 | 0 | 0 | 0 | 0 | 0 | 400 | 39.4 | Steel010_04 | - | - | Smithhalls hand book 14-31
Balance | 0.37 | 1.56 | 0 | 0.26 | 0 | 0 | 0 | 0 | 0 | 0 | 0 | 0 | 0 | 0 | 0 | 0 | 0 | 0 | 0 | 0 | 0 | 600 | 33.9 | Steel010_05 | - | - | Smithhalls hand book 14-31
Balance | 0.37 | 1.48 | 0 | 0.43 | 0 | 0 | 0 | 0 | 0 | 0 | 0 | 0 | 0 | 0 | 0 | 0 | 0 | 0 | 0 | 0 | 0 | 100 | 45.6 | Steel011_02 | - | - | Smithhalls hand book 14-31
Balance | 0.37 | 1.48 | 0 | 0.43 | 0 | 0 | 0 | 0 | 0 | 0 | 0 | 0 | 0 | 0 | 0 | 0 | 0 | 0 | 0 | 0 | 0 | 200 | 44 | Steel011_03 | - | - | Smithhalls hand book 14-31
Balance | 0.37 | 1.48 | 0 | 0.43 | 0 | 0 | 0 | 0 | 0 | 0 | 0 | 0 | 0 | 0 | 0 | 0 | 0 | 0 | 0 | 0 | 0 | 400 | 39.4 | Steel011_04 | - | - | Smithhalls hand book 14-31
Balance | 0.37 | 1.48 | 0 | 0.43 | 0 | 0 | 0 | 0 | 0 | 0 | 0 | 0 | 0 | 0 | 0 | 0 | 0 | 0 | 0 | 0 | 0 | 600 | 33.9 | Steel011_05 | - | - | Smithhalls hand book 14-31
Balance | 0.32 | 0.69 | 0 | 0 | 0 | 1.09 | 0 | 0 | 0 | 0 | 0 | 0 | 0 | 0 | 0 | 0 | 0 | 0 | 0 | 0 | 0 | 23 | 48.6 | Steel012_01 | - | - | Smithhalls hand book 14-32
Balance | 0.32 | 0.69 | 0 | 0 | 0 | 1.09 | 0 | 0 | 0 | 0 | 0 | 0 | 0 | 0 | 0 | 0 | 0 | 0 | 0 | 0 | 0 | 100 | 46.5 | Steel012_02 | - | - | Smithhalls hand book 14-32
Balance | 0.32 | 0.69 | 0 | 0 | 0 | 1.09 | 0 | 0 | 0 | 0 | 0 | 0 | 0 | 0 | 0 | 0 | 0 | 0 | 0 | 0 | 0 | 200 | 44.4 | Steel012_03 | - | - | Smithhalls hand book 14-32
Balance | 0.32 | 0.69 | 0 | 0 | 0 | 1.09 | 0 | 0 | 0 | 0 | 0 | 0 | 0 | 0 | 0 | 0 | 0 | 0 | 0 | 0 | 0 | 400 | 38.5 | Steel012_04 | - | - | Smithhalls hand book 14-32
Balance | 0.32 | 0.69 | 0 | 0 | 0 | 1.09 | 0 | 0 | 0 | 0 | 0 | 0 | 0 | 0 | 0 | 0 | 0 | 0 | 0 | 0 | 0 | 600 | 31.8 | Steel012_05 | - | - | Smithhalls hand book 14-32
Balance | 0.32 | 0.69 | 0 | 0 | 0 | 1.09 | 0 | 0 | 0 | 0 | 0 | 0 | 0 | 0 | 0 | 0 | 0 | 0 | 0 | 0 | 0 | 800 | 26 | Steel012_06 | - | - | Smithhalls hand book 14-32
Balance | 0.32 | 0.69 | 0 | 0 | 0 | 1.09 | 0 | 0 | 0 | 0 | 0 | 0 | 0 | 0 | 0 | 0 | 0 | 0 | 0 | 0 | 0 | 1000 | 28.1 | Steel012_07 | - | - | Smithhalls hand book 14-32
Balance | 0.39 | 0.79 | 0 | 0 | 0 | 1.03 | 0 | 0 | 0 | 0 | 0 | 0 | 0 | 0 | 0 | 0 | 0 | 0 | 0 | 0 | 0 | 100 | 44.8 | Steel013_02 | - | - | Smithhalls hand book 14-32
Balance | 0.39 | 0.79 | 0 | 0 | 0 | 1.03 | 0 | 0 | 0 | 0 | 0 | 0 | 0 | 0 | 0 | 0 | 0 | 0 | 0 | 0 | 0 | 200 | 43.5 | Steel013_03 | - | - | Smithhalls hand book 14-32
Balance | 0.39 | 0.79 | 0 | 0 | 0 | 1.03 | 0 | 0 | 0 | 0 | 0 | 0 | 0 | 0 | 0 | 0 | 0 | 0 | 0 | 0 | 0 | 400 | 37.7 | Steel013_04 | - | - | Smithhalls hand book 14-32
Balance | 0.39 | 0.79 | 0 | 0 | 0 | 1.03 | 0 | 0 | 0 | 0 | 0 | 0 | 0 | 0 | 0 | 0 | 0 | 0 | 0 | 0 | 0 | 600 | 31.4 | Steel013_05 | - | - | Smithhalls hand book 14-32
Balance | 0.28/0.33 | 0.4/0.6 | 0 | 0.15/0.25 | 0 | 0.8/1.1 | 0 | 0 | 0 | 0.2/0.35 | 0 | 0 | 0 | 0 | 0 | 0 | 0 | 0 | 0 | 0 | 0 | 0 | 42.7 | Steel014_01 | - | - | Smithhalls hand book 14-32
Balance | 0.28/0.33 | 0.4/0.6 | 0 | 0.15/0.25 | 0 | 0.8/1.1 | 0 | 0 | 0 | 0.2/0.35 | 0 | 0 | 0 | 0 | 0 | 0 | 0 | 0 | 0 | 0 | 0 | 100 | 42.7 | Steel014_03 | - | - | Smithhalls hand book 14-32
Balance | 0.28/0.33 | 0.4/0.6 | 0 | 0.15/0.25 | 0 | 0.8/1.1 | 0 | 0 | 0 | 0.2/0.35 | 0 | 0 | 0 | 0 | 0 | 0 | 0 | 0 | 0 | 0 | 0 | 300 | 40.6 | Steel014_05 | - | - | Smithhalls hand book 14-32
Balance | 0.28/0.33 | 0.4/0.6 | 0 | 0.15/0.25 | 0 | 0.8/1.1 | 0 | 0 | 0 | 0.2/0.35 | 0 | 0 | 0 | 0 | 0 | 0 | 0 | 0 | 0 | 0 | 0 | 500 | 37.3 | Steel014_07 | - | - | Smithhalls hand book 14-32
Balance | 0.28/0.33 | 0.4/0.6 | 0 | 0.15/0.25 | 0 | 0.8/1.1 | 0 | 0 | 0 | 0.2/0.35 | 0 | 0 | 0 | 0 | 0 | 0 | 0 | 0 | 0 | 0 | 0 | 700 | 31 | Steel014_09 | - | - | Smithhalls hand book 14-32
Balance | 0.28/0.33 | 0.4/0.6 | 0 | 0.15/0.25 | 0 | 0.8/1.1 | 0 | 0 | 0 | 0.2/0.35 | 0 | 0 | 0 | 0 | 0 | 0 | 0 | 0 | 0 | 0 | 0 | 1000 | 28.1 | Steel014_11 | - | - | Smithhalls hand book 14-32
Balance | 0.28/0.33 | 0.4/0.6 | 0 | 0.15/0.25 | 0 | 0.8/1.1 | 0 | 0 | 0 | 0.2/0.35 | 0 | 0 | 0 | 0 | 0 | 0 | 0 | 0 | 0 | 0 | 0 | 1200 | 30.1 | Steel014_12 | - | - | Smithhalls hand book 14-32
Balance | 0.41 | 0.67 | 0 | 0.23 | 0 | 1.01 | 0 | 0 | 0 | 0 | 0 | 0 | 0 | 0 | 0 | 0 | 0 | 0 | 0 | 0 | 0 | 100 | 42.7 | Steel015_02 | - | - | Smithhalls hand book 14-32
Balance | 0.41 | 0.67 | 0 | 0.23 | 0 | 1.01 | 0 | 0 | 0 | 0 | 0 | 0 | 0 | 0 | 0 | 0 | 0 | 0 | 0 | 0 | 0 | 200 | 42.3 | Steel015_03 | - | - | Smithhalls hand book 14-32
Balance | 0.41 | 0.67 | 0 | 0.23 | 0 | 1.01 | 0 | 0 | 0 | 0 | 0 | 0 | 0 | 0 | 0 | 0 | 0 | 0 | 0 | 0 | 0 | 400 | 37.7 | Steel015_04 | - | - | Smithhalls hand book 14-32
Balance | 0.41 | 0.67 | 0 | 0.23 | 0 | 1.01 | 0 | 0 | 0 | 0 | 0 | 0 | 0 | 0 | 0 | 0 | 0 | 0 | 0 | 0 | 0 | 600 | 33.1 | Steel015_05 | - | - | Smithhalls hand book 14-32
Balance | 0.35 | 0.59 | 0.2 | 0.2 | 0 | 0.88 | 0 | 0 | 0 | 0 | 0 | 0 | 0 | 0 | 0 | 0 | 0 | 0 | 0 | 0 | 0 | 23 | 42.7 | Steel018_01 | - | - | Smithhalls hand book 14-32
Balance | 0.35 | 0.59 | 0.2 | 0.2 | 0 | 0.88 | 0 | 0 | 0 | 0 | 0 | 0 | 0 | 0 | 0 | 0 | 0 | 0 | 0 | 0 | 0 | 100 | 42.7 | Steel018_02 | - | - | Smithhalls hand book 14-32
Balance | 0.35 | 0.59 | 0.2 | 0.2 | 0 | 0.88 | 0 | 0 | 0 | 0 | 0 | 0 | 0 | 0 | 0 | 0 | 0 | 0 | 0 | 0 | 0 | 200 | 41.9 | Steel018_03 | - | - | Smithhalls hand book 14-32
Balance | 0.35 | 0.59 | 0.2 | 0.2 | 0 | 0.88 | 0 | 0 | 0 | 0 | 0 | 0 | 0 | 0 | 0 | 0 | 0 | 0 | 0 | 0 | 0 | 400 | 38.9 | Steel018_04 | - | - | Smithhalls hand book 14-32
Balance | 0.35 | 0.59 | 0.2 | 0.2 | 0 | 0.88 | 0 | 0 | 0 | 0 | 0 | 0 | 0 | 0 | 0 | 0 | 0 | 0 | 0 | 0 | 0 | 600 | 33.9 | Steel018_05 | - | - | Smithhalls hand book 14-32
Balance | 0.35 | 0.59 | 0.2 | 0.2 | 0 | 0.88 | 0 | 0 | 0 | 0 | 0 | 0 | 0 | 0 | 0 | 0 | 0 | 0 | 0 | 0 | 0 | 800 | 26.4 | Steel018_06 | - | - | Smithhalls hand book 14-32
Balance | 0.35 | 0.59 | 0.2 | 0.2 | 0 | 0.88 | 0 | 0 | 0 | 0 | 0 | 0 | 0 | 0 | 0 | 0 | 0 | 0 | 0 | 0 | 0 | 1000 | 28.1 | Steel018_07 | - | - | Smithhalls hand book 14-32
Balance | 0.23 | 0.45 | 0 | 0.51 | 0.77 | 2.87 | 0 | 0 | 0 | 0.45 | 0.59 | 0 | 0 | 0 | 0 | 0 | 0 | 0 | 0 | 0 | 0 | 23 | 38.5 | Steel019_01 | - | - | Smithhalls hand book 14-33
Balance | 0.23 | 0.45 | 0 | 0.51 | 0.77 | 2.87 | 0 | 0 | 0 | 0.45 | 0.59 | 0 | 0 | 0 | 0 | 0 | 0 | 0 | 0 | 0 | 0 | 100 | 33.6 | Steel019_02 | - | - | Smithhalls hand book 14-33
Balance | 0.23 | 0.45 | 0 | 0.51 | 0.77 | 2.87 | 0 | 0 | 0 | 0.45 | 0.59 | 0 | 0 | 0 | 0 | 0 | 0 | 0 | 0 | 0 | 0 | 200 | 33.1 | Steel019_03 | - | - | Smithhalls hand book 14-33
Balance | 0.23 | 0.45 | 0 | 0.51 | 0.77 | 2.87 | 0 | 0 | 0 | 0.45 | 0.59 | 0 | 0 | 0 | 0 | 0 | 0 | 0 | 0 | 0 | 0 | 400 | 30.6 | Steel019_04 | - | - | Smithhalls hand book 14-33
Balance | 0.23 | 0.45 | 0 | 0.51 | 0.77 | 2.87 | 0 | 0 | 0 | 0.45 | 0.59 | 0 | 0 | 0 | 0 | 0 | 0 | 0 | 0 | 0 | 0 | 600 | 29.3 | Steel019_05 | - | - | Smithhalls hand book 14-33
Balance | 0.23 | 0.45 | 0 | 0.51 | 0.77 | 2.87 | 0 | 0 | 0 | 0.45 | 0.59 | 0 | 0 | 0 | 0 | 0 | 0 | 0 | 0 | 0 | 0 | 800 | 28.9 | Steel019_06 | - | - | Smithhalls hand book 14-33
Balance | 0.32 | 0.55 | 3.47 | 0 | 0 | 0 | 0 | 0 | 0 | 0 | 0 | 0 | 0 | 0 | 0 | 0 | 0 | 0 | 0 | 0 | 0 | 23 | 36.4 | Steel020_01 | - | - | Smithhalls hand book 14-33
Balance | 0.32 | 0.55 | 3.47 | 0 | 0 | 0 | 0 | 0 | 0 | 0 | 0 | 0 | 0 | 0 | 0 | 0 | 0 | 0 | 0 | 0 | 0 | 100 | 37.7 | Steel020_02 | - | - | Smithhalls hand book 14-33
Balance | 0.32 | 0.55 | 3.47 | 0 | 0 | 0 | 0 | 0 | 0 | 0 | 0 | 0 | 0 | 0 | 0 | 0 | 0 | 0 | 0 | 0 | 0 | 200 | 38.9 | Steel020_03 | - | - | Smithhalls hand book 14-33
Balance | 0.32 | 0.55 | 3.47 | 0 | 0 | 0 | 0 | 0 | 0 | 0 | 0 | 0 | 0 | 0 | 0 | 0 | 0 | 0 | 0 | 0 | 0 | 400 | 36.8 | Steel020_04 | - | - | Smithhalls hand book 14-33
Balance | 0.32 | 0.55 | 3.47 | 0 | 0 | 0 | 0 | 0 | 0 | 0 | 0 | 0 | 0 | 0 | 0 | 0 | 0 | 0 | 0 | 0 | 0 | 600 | 32.7 | Steel020_05 | - | - | Smithhalls hand book 14-33
Balance | 0.32 | 0.55 | 3.47 | 0 | 0 | 0 | 0 | 0 | 0 | 0 | 0 | 0 | 0 | 0 | 0 | 0 | 0 | 0 | 0 | 0 | 0 | 800 | 25.1 | Steel020_06 | - | - | Smithhalls hand book 14-33
Balance | 0.32 | 0.55 | 3.47 | 0 | 0 | 0 | 0 | 0 | 0 | 0 | 0 | 0 | 0 | 0 | 0 | 0 | 0 | 0 | 0 | 0 | 0 | 1000 | 27.6 | Steel020_07 | - | - | Smithhalls hand book 14-33
Balance | 0.33 | 0.5 | 3.4 | 0 | 0 | 0.8 | 0 | 0 | 0 | 0 | 0 | 0 | 0 | 0 | 0 | 0 | 0 | 0 | 0 | 0 | 0 | 23 | 34.3 | Steel021_01 | - | - | Smithhalls hand book 14-33
Balance | 0.33 | 0.5 | 3.4 | 0 | 0 | 0.8 | 0 | 0 | 0 | 0 | 0 | 0 | 0 | 0 | 0 | 0 | 0 | 0 | 0 | 0 | 0 | 100 | 36 | Steel021_02 | - | - | Smithhalls hand book 14-33
Balance | 0.33 | 0.5 | 3.4 | 0 | 0 | 0.8 | 0 | 0 | 0 | 0 | 0 | 0 | 0 | 0 | 0 | 0 | 0 | 0 | 0 | 0 | 0 | 200 | 36.8 | Steel021_03 | - | - | Smithhalls hand book 14-33
Balance | 0.33 | 0.5 | 3.4 | 0 | 0 | 0.8 | 0 | 0 | 0 | 0 | 0 | 0 | 0 | 0 | 0 | 0 | 0 | 0 | 0 | 0 | 0 | 400 | 36.4 | Steel021_04 | - | - | Smithhalls hand book 14-33
Balance | 0.33 | 0.5 | 3.4 | 0 | 0 | 0.8 | 0 | 0 | 0 | 0 | 0 | 0 | 0 | 0 | 0 | 0 | 0 | 0 | 0 | 0 | 0 | 600 | 31.8 | Steel021_05 | - | - | Smithhalls hand book 14-33
Balance | 0.33 | 0.5 | 3.4 | 0 | 0 | 0.8 | 0 | 0 | 0 | 0 | 0 | 0 | 0 | 0 | 0 | 0 | 0 | 0 | 0 | 0 | 0 | 800 | 26 | Steel021_06 | - | - | Smithhalls hand book 14-33
Balance | 0.33 | 0.5 | 3.4 | 0 | 0 | 0.8 | 0 | 0 | 0 | 0 | 0 | 0 | 0 | 0 | 0 | 0 | 0 | 0 | 0 | 0 | 0 | 1000 | 27.6 | Steel021_07 | - | - | Smithhalls hand book 14-33
Balance | 0.34 | 0.54 | 3.53 | 0.39 | 0 | 0.76 | 0 | 0 | 0 | 0 | 0 | 0 | 0 | 0 | 0 | 0 | 0 | 0 | 0 | 0 | 0 | 23 | 33.1 | Steel024_01 | - | - | Smithhalls hand book 14-33
Balance | 0.34 | 0.54 | 3.53 | 0.39 | 0 | 0.76 | 0 | 0 | 0 | 0 | 0 | 0 | 0 | 0 | 0 | 0 | 0 | 0 | 0 | 0 | 0 | 100 | 33.9 | Steel024_02 | - | - | Smithhalls hand book 14-33
Balance | 0.34 | 0.54 | 3.53 | 0.39 | 0 | 0.76 | 0 | 0 | 0 | 0 | 0 | 0 | 0 | 0 | 0 | 0 | 0 | 0 | 0 | 0 | 0 | 200 | 35.2 | Steel024_03 | - | - | Smithhalls hand book 14-33
Balance | 0.34 | 0.54 | 3.53 | 0.39 | 0 | 0.76 | 0 | 0 | 0 | 0 | 0 | 0 | 0 | 0 | 0 | 0 | 0 | 0 | 0 | 0 | 0 | 400 | 35.6 | Steel024_04 | - | - | Smithhalls hand book 14-33
Balance | 0.34 | 0.54 | 3.53 | 0.39 | 0 | 0.76 | 0 | 0 | 0 | 0 | 0 | 0 | 0 | 0 | 0 | 0 | 0 | 0 | 0 | 0 | 0 | 600 | 30.6 | Steel024_05 | - | - | Smithhalls hand book 14-33
Balance | 0.34 | 0.54 | 3.53 | 0.39 | 0 | 0.76 | 0 | 0 | 0 | 0 | 0 | 0 | 0 | 0 | 0 | 0 | 0 | 0 | 0 | 0 | 0 | 800 | 26.8 | Steel024_06 | - | - | Smithhalls hand book 14-33
Balance | 0.34 | 0.54 | 3.53 | 0.39 | 0 | 0.76 | 0 | 0 | 0 | 0 | 0 | 0 | 0 | 0 | 0 | 0 | 0 | 0 | 0 | 0 | 0 | 1000 | 28.5 | Steel024_07 | - | - | Smithhalls hand book 14-33
Balance | 0.29 | 0 | 4.23 | 0 | 0 | 1.26 | 0 | 0 | 0 | 0 | 0 | 0 | 0 | 0 | 0 | 0 | 0 | 0 | 0 | 0 | 0 | 100 | 27.6 | Steel025_02 | - | - | Smithhalls hand book 14-33
Balance | 0.29 | 0 | 4.23 | 0 | 0 | 1.26 | 0 | 0 | 0 | 0 | 0 | 0 | 0 | 0 | 0 | 0 | 0 | 0 | 0 | 0 | 0 | 200 | 29.7 | Steel025_03 | - | - | Smithhalls hand book 14-33
Balance | 0.48 | 0.9 | 0 | 0 | 0 | 0 | 0.64 | 0 | 0 | 1.98 | 0 | 0 | 0 | 0 | 0 | 0 | 0 | 0 | 0 | 0 | 0 | 23 | 25.1 | Steel026_01 | - | - | Smithhalls hand book 14-34
Balance | 0.48 | 0.9 | 0 | 0 | 0 | 0 | 0.64 | 0 | 0 | 1.98 | 0 | 0 | 0 | 0 | 0 | 0 | 0 | 0 | 0 | 0 | 0 | 100 | 28.5 | Steel026_02 | - | - | Smithhalls hand book 14-34
Balance | 0.48 | 0.9 | 0 | 0 | 0 | 0 | 0.64 | 0 | 0 | 1.98 | 0 | 0 | 0 | 0 | 0 | 0 | 0 | 0 | 0 | 0 | 0 | 200 | 30.1 | Steel026_03 | - | - | Smithhalls hand book 14-34
Balance | 0.1 | 0 | 0 | 0.5 | 0 | 0 | 0 | 0 | 0 | 0 | 0 | 0.004 | 0 | 0 | 0 | 0 | 0 | 0 | 0 | 0 | 0 | 23 | 46.1 | Steel027_01 | - | - | Smithhalls hand book 14-35
Balance | 0.1 | 0 | 0 | 0.5 | 0 | 0 | 0 | 0 | 0 | 0 | 0 | 0.004 | 0 | 0 | 0 | 0 | 0 | 0 | 0 | 0 | 0 | 100 | 45.2 | Steel027_02 | - | - | Smithhalls hand book 14-35
Balance | 0.1 | 0 | 0 | 0.5 | 0 | 0 | 0 | 0 | 0 | 0 | 0 | 0.004 | 0 | 0 | 0 | 0 | 0 | 0 | 0 | 0 | 0 | 200 | 44.4 | Steel027_03 | - | - | Smithhalls hand book 14-35
Balance | 0.1 | 0 | 0 | 0.5 | 0 | 0 | 0 | 0 | 0 | 0 | 0 | 0.004 | 0 | 0 | 0 | 0 | 0 | 0 | 0 | 0 | 0 | 400 | 41.5 | Steel027_04 | - | - | Smithhalls hand book 14-35
Balance | 0.1 | 0 | 0 | 0.5 | 0 | 0 | 0 | 0 | 0 | 0 | 0 | 0.004 | 0 | 0 | 0 | 0 | 0 | 0 | 0 | 0 | 0 | 600 | 36.9 | Steel027_05 | - | - | Smithhalls hand book 14-35
Balance | 0.1 | 0 | 0 | 0.5 | 0 | 0 | 0 | 0 | 0 | 0 | 0 | 0.004 | 0 | 0 | 0 | 0 | 0 | 0 | 0 | 0 | 0 | 700 | 35.2 | Steel027_06 | - | - | Smithhalls hand book 14-35
Balance | 0.1 | 0 | 0 | 0 | 0 | 4.0/6.0 | 0 | 0 | 0 | 1.0 max | 0 | 0 | 0 | 0 | 0 | 0 | 0 | 0 | 0 | 0 | 0 | 30 | 36 | Steel028_01 | - | - | Smithhalls hand book 14-35
Balance | 0.1 | 0 | 0 | 0 | 0 | 4.0/6.0 | 0 | 0 | 0 | 1.0 max | 0 | 0 | 0 | 0 | 0 | 0 | 0 | 0 | 0 | 0 | 0 | 200 | 35.2 | Steel028_03 | - | - | Smithhalls hand book 14-35
Balance | 0.1 | 0 | 0 | 0 | 0 | 4.0/6.0 | 0 | 0 | 0 | 1.0 max | 0 | 0 | 0 | 0 | 0 | 0 | 0 | 0 | 0 | 0 | 0 | 800 | 26.8 | Steel028_06 | - | - | Smithhalls hand book 14-35
Balance | 0.1 | 0 | 0 | 0 | 0 | 4.0/6.0 | 0 | 0 | 0 | 1.0 max | 0 | 0 | 0 | 0 | 0 | 0 | 0 | 0 | 0 | 0 | 0 | 1200 | 26.8 | Steel028_07 | - | - | Smithhalls hand book 14-35
Balance | 0.45 | 0.5 | 0 | 0 | 0 | 3.5 | 0 | 0 | 0 | 3.5 | 0 | 0 | 0 | 0 | 0 | 0 | 0 | 0 | 0 | 0 | 0 | 23 | 22.2 | Steel029_01 | - | - | Smithhalls hand book 14-35
Balance | 0.45 | 0.5 | 0 | 0 | 0 | 3.5 | 0 | 0 | 0 | 3.5 | 0 | 0 | 0 | 0 | 0 | 0 | 0 | 0 | 0 | 0 | 0 | 900 | 31.4 | Steel029_06 | - | - | Smithhalls hand book 14-35
Balance | 0.45 | 0.5 | 0 | 0 | 0 | 8 | 0 | 0 | 0 | 3.4 | 0 | 0 | 0 | 0 | 0 | 0 | 0 | 0 | 0 | 0 | 0 | 23 | 22.2 | Steel030_01 | - | - | Smithhalls hand book 14-35
Balance | 0.45 | 0.5 | 0 | 0 | 0 | 8 | 0 | 0 | 0 | 3.4 | 0 | 0 | 0 | 0 | 0 | 0 | 0 | 0 | 0 | 0 | 0 | 900 | 31.4 | Steel030_06 | - | - | Smithhalls hand book 14-35
Balance | 0.4 | 0.3 | 0 | 0 | 0 | 11.5 | 0 | 0 | 0 | 0 | 0 | 0 | 0 | 0 | 0 | 0 | 0 | 0 | 0 | 0 | 0 | 23 | 23.5 | Steel031_01 | - | - | Smithhalls hand book 14-35
Balance | 0.4 | 0.3 | 0 | 0 | 0 | 11.5 | 0 | 0 | 0 | 0 | 0 | 0 | 0 | 0 | 0 | 0 | 0 | 0 | 0 | 0 | 0 | 750 | 24.3 | Steel031_06 | - | - | Smithhalls hand book 14-35
Balance | 0.12 | 0 | 0 | 1 | 0 | 9 | 0 | 0 | 0 | 0 | 0 | 0 | 0 | 0 | 0 | 0 | 0 | 0 | 0 | 0 | 0 | 23 | 26 | Steel032_01 | - | - | Smithhalls hand book 14-35
Balance | 0.12 | 0 | 0 | 1 | 0 | 9 | 0 | 0 | 0 | 0 | 0 | 0 | 0 | 0 | 0 | 0 | 0 | 0 | 0 | 0 | 0 | 100 | 26.4 | Steel032_02 | - | - | Smithhalls hand book 14-35
Balance | 0.12 | 0 | 0 | 1 | 0 | 9 | 0 | 0 | 0 | 0 | 0 | 0 | 0 | 0 | 0 | 0 | 0 | 0 | 0 | 0 | 0 | 200 | 26.8 | Steel032_03 | - | - | Smithhalls hand book 14-35
Balance | 0.12 | 0 | 0 | 1 | 0 | 9 | 0 | 0 | 0 | 0 | 0 | 0 | 0 | 0 | 0 | 0 | 0 | 0 | 0 | 0 | 0 | 400 | 27.6 | Steel032_04 | - | - | Smithhalls hand book 14-35
Balance | 0.12 | 0 | 0 | 1 | 0 | 9 | 0 | 0 | 0 | 0 | 0 | 0 | 0 | 0 | 0 | 0 | 0 | 0 | 0 | 0 | 0 | 600 | 26.8 | Steel032_05 | - | - | Smithhalls hand book 14-35
Balance | 0.12 | 0 | 0 | 1 | 0 | 9 | 0 | 0 | 0 | 0 | 0 | 0 | 0 | 0 | 0 | 0 | 0 | 0 | 0 | 0 | 0 | 700 | 26.8 | Steel032_06 | - | - | Smithhalls hand book 14-35
Balance | 0.13 | 0.25 | 0.14 | 0 | 0 | 12.95 | 0 | 0 | 0 | 0 | 0 | 0 | 0 | 0 | 0 | 0 | 0 | 0 | 0 | 0 | 0 | 23 | 26.8 | Steel033_01 | - | - | Smithhalls hand book 14-36
Balance | 0.13 | 0.25 | 0.14 | 0 | 0 | 12.95 | 0 | 0 | 0 | 0 | 0 | 0 | 0 | 0 | 0 | 0 | 0 | 0 | 0 | 0 | 0 | 100 | 27.6 | Steel033_02 | - | - | Smithhalls hand book 14-36
Balance | 0.13 | 0.25 | 0.14 | 0 | 0 | 12.95 | 0 | 0 | 0 | 0 | 0 | 0 | 0 | 0 | 0 | 0 | 0 | 0 | 0 | 0 | 0 | 200 | 27.6 | Steel033_03 | - | - | Smithhalls hand book 14-36
Balance | 0.13 | 0.25 | 0.14 | 0 | 0 | 12.95 | 0 | 0 | 0 | 0 | 0 | 0 | 0 | 0 | 0 | 0 | 0 | 0 | 0 | 0 | 0 | 400 | 27.6 | Steel033_04 | - | - | Smithhalls hand book 14-36
Balance | 0.13 | 0.25 | 0.14 | 0 | 0 | 12.95 | 0 | 0 | 0 | 0 | 0 | 0 | 0 | 0 | 0 | 0 | 0 | 0 | 0 | 0 | 0 | 600 | 26.4 | Steel033_05 | - | - | Smithhalls hand book 14-36
Balance | 0.13 | 0.25 | 0.14 | 0 | 0 | 12.95 | 0 | 0 | 0 | 0 | 0 | 0 | 0 | 0 | 0 | 0 | 0 | 0 | 0 | 0 | 0 | 800 | 25.1 | Steel033_06 | - | - | Smithhalls hand book 14-36
Balance | 0.13 | 0.25 | 0.14 | 0 | 0 | 12.95 | 0 | 0 | 0 | 0 | 0 | 0 | 0 | 0 | 0 | 0 | 0 | 0 | 0 | 0 | 0 | 1000 | 27.6 | Steel033_07 | - | - | Smithhalls hand book 14-36
Balance | 0.07 | 0.8 | 0 | 0 | 0 | 17 | 0 | 0 | 0 | 0 | 0 | 0 | 0 | 0 | 0 | 0 | 0 | 0 | 0 | 0 | 0 | 23 | 21.8 | Steel034_01 | - | - | Smithhalls hand book 14-36
Balance | 0.06 | 0.8 | 0 | 0 | 0 | 21 | 0 | 0 | 0 | 0 | 0 | 0 | 0 | 0 | 0 | 0 | 0 | 0 | 0 | 0 | 0 | 23 | 21.8 | Steel035_01 | - | - | Smithhalls hand book 14-36
Balance | 0.22 | 0 | 0.26 | 0 | 0 | 30.4 | 0 | 0 | 0 | 0 | 0 | 0 | 0 | 0 | 0 | 0 | 0 | 0 | 0 | 0 | 0 | 23 | 12.6 | Steel036_01 | - | - | Smithhalls hand book 14-36
Balance | 1.22 | 1.3 | 0 | 0 | 0 | 0 | 0 | 0 | 0 | 0 | 0 | 0 | 0 | 0 | 0 | 0 | 0 | 0 | 0 | 0 | 0 | 23 | 13 | Steel037_01 | - | - | Smithhalls hand book 14-36
Balance | 1.22 | 1.3 | 0 | 0 | 0 | 0 | 0 | 0 | 0 | 0 | 0 | 0 | 0 | 0 | 0 | 0 | 0 | 0 | 0 | 0 | 0 | 100 | 14.6 | Steel037_02 | - | - | Smithhalls hand book 14-36
Balance | 1.22 | 1.3 | 0 | 0 | 0 | 0 | 0 | 0 | 0 | 0 | 0 | 0 | 0 | 0 | 0 | 0 | 0 | 0 | 0 | 0 | 0 | 200 | 16.3 | Steel037_03 | - | - | Smithhalls hand book 14-36
Balance | 1.22 | 1.3 | 0 | 0 | 0 | 0 | 0 | 0 | 0 | 0 | 0 | 0 | 0 | 0 | 0 | 0 | 0 | 0 | 0 | 0 | 0 | 400 | 19.3 | Steel037_04 | - | - | Smithhalls hand book 14-36
Balance | 1.22 | 1.3 | 0 | 0 | 0 | 0 | 0 | 0 | 0 | 0 | 0 | 0 | 0 | 0 | 0 | 0 | 0 | 0 | 0 | 0 | 0 | 600 | 21.8 | Steel037_05 | - | - | Smithhalls hand book 14-36
Balance | 1.22 | 1.3 | 0 | 0 | 0 | 0 | 0 | 0 | 0 | 0 | 0 | 0 | 0 | 0 | 0 | 0 | 0 | 0 | 0 | 0 | 0 | 800 | 23.5 | Steel037_06 | - | - | Smithhalls hand book 14-36
Balance | 1.22 | 1.3 | 0 | 0 | 0 | 0 | 0 | 0 | 0 | 0 | 0 | 0 | 0 | 0 | 0 | 0 | 0 | 0 | 0 | 0 | 0 | 1000 | 25.5 | Steel037_07 | - | - | Smithhalls hand book 14-36
Balance | 0.28 | 0.89 | 28.4 | 0 | 0 | 0 | 0 | 0 | 0 | 0 | 0 | 0 | 0 | 0 | 0 | 0 | 0 | 0 | 0 | 0 | 0 | 23 | 12.6 | Steel038_01 | - | - | Smithhalls hand book 14-36
Balance | 0.28 | 0.89 | 28.4 | 0 | 0 | 0 | 0 | 0 | 0 | 0 | 0 | 0 | 0 | 0 | 0 | 0 | 0 | 0 | 0 | 0 | 0 | 100 | 14.7 | Steel038_02 | - | - | Smithhalls hand book 14-36
Balance | 0.28 | 0.89 | 28.4 | 0 | 0 | 0 | 0 | 0 | 0 | 0 | 0 | 0 | 0 | 0 | 0 | 0 | 0 | 0 | 0 | 0 | 0 | 200 | 16.3 | Steel038_03 | - | - | Smithhalls hand book 14-36
Balance | 0.28 | 0.89 | 28.4 | 0 | 0 | 0 | 0 | 0 | 0 | 0 | 0 | 0 | 0 | 0 | 0 | 0 | 0 | 0 | 0 | 0 | 0 | 400 | 18.9 | Steel038_04 | - | - | Smithhalls hand book 14-36
Balance | 0.28 | 0.89 | 28.4 | 0 | 0 | 0 | 0 | 0 | 0 | 0 | 0 | 0 | 0 | 0 | 0 | 0 | 0 | 0 | 0 | 0 | 0 | 600 | 22.2 | Steel038_05 | - | - | Smithhalls hand book 14-36
Balance | 0.28 | 0.89 | 28.4 | 0 | 0 | 0 | 0 | 0 | 0 | 0 | 0 | 0 | 0 | 0 | 0 | 0 | 0 | 0 | 0 | 0 | 0 | 800 | 25.1 | Steel038_06 | - | - | Smithhalls hand book 14-36
Balance | 0.28 | 0.89 | 28.4 | 0 | 0 | 0 | 0 | 0 | 0 | 0 | 0 | 0 | 0 | 0 | 0 | 0 | 0 | 0 | 0 | 0 | 0 | 1000 | 27.6 | Steel038_07 | - | - | Smithhalls hand book 14-36
Balance | 0.1 | 0.6 | 0 | 0 | 0 | 12 | 0 | 4.5 | 0 | 0 | 0 | 0 | 0 | 0 | 0 | 0 | 0 | 0 | 0 | 0 | 0 | 100 | 25.1 | Steel039_02 | - | - | Smithhalls hand book 14-36
Balance | 0.1 | 0.6 | 0 | 0 | 0 | 12 | 0 | 4.5 | 0 | 0 | 0 | 0 | 0 | 0 | 0 | 0 | 0 | 0 | 0 | 0 | 0 | 500 | 28.5 | Steel039_04 | - | - | Smithhalls hand book 14-36
Balance | 0.72 | 0.25 | 0.07 | 0 | 0 | 4.26 | 0 | 0 | 0 | 0 | 18.5 | 0 | 0 | 0 | 0 | 0 | 0 | 0 | 0 | 0 | 0 | 23 | 24.3 | Steel040_01 | - | - | Smithhalls hand book 14-37
Balance | 0.72 | 0.25 | 0.07 | 0 | 0 | 4.26 | 0 | 0 | 0 | 0 | 18.5 | 0 | 0 | 0 | 0 | 0 | 0 | 0 | 0 | 0 | 0 | 100 | 26 | Steel040_02 | - | - | Smithhalls hand book 14-37
Balance | 0.72 | 0.25 | 0.07 | 0 | 0 | 4.26 | 0 | 0 | 0 | 0 | 18.5 | 0 | 0 | 0 | 0 | 0 | 0 | 0 | 0 | 0 | 0 | 200 | 27.2 | Steel040_03 | - | - | Smithhalls hand book 14-37
Balance | 0.72 | 0.25 | 0.07 | 0 | 0 | 4.26 | 0 | 0 | 0 | 0 | 18.5 | 0 | 0 | 0 | 0 | 0 | 0 | 0 | 0 | 0 | 0 | 400 | 28.5 | Steel040_04 | - | - | Smithhalls hand book 14-37
Balance | 0.72 | 0.25 | 0.07 | 0 | 0 | 4.26 | 0 | 0 | 0 | 0 | 18.5 | 0 | 0 | 0 | 0 | 0 | 0 | 0 | 0 | 0 | 0 | 600 | 27.2 | Steel040_05 | - | - | Smithhalls hand book 14-37
Balance | 0.72 | 0.25 | 0.07 | 0 | 0 | 4.26 | 0 | 0 | 0 | 0 | 18.5 | 0 | 0 | 0 | 0 | 0 | 0 | 0 | 0 | 0 | 0 | 800 | 26 | Steel040_06 | - | - | Smithhalls hand book 14-37
Balance | 0.72 | 0.25 | 0.07 | 0 | 0 | 4.26 | 0 | 0 | 0 | 0 | 18.5 | 0 | 0 | 0 | 0 | 0 | 0 | 0 | 0 | 0 | 0 | 1000 | 27.6 | Steel040_07 | - | - | Smithhalls hand book 14-37
Balance | 0.16 | 0.2 | 2.5 | 0 | 0 | 16.5 | 0 | 0 | 0 | 0 | 0 | 0 | 0 | 0 | 0 | 0 | 0 | 0 | 0 | 0 | 0 | 23 | 18.8 | Steel041_01 | - | - | Smithhalls hand book 14-37
Balance | 0.16 | 0.2 | 2.5 | 0 | 0 | 16.5 | 0 | 0 | 0 | 0 | 0 | 0 | 0 | 0 | 0 | 0 | 0 | 0 | 0 | 0 | 0 | 500 | 24.3 | Steel041_04 | - | - | Smithhalls hand book 14-37
Balance | 0.08 | 0.3/0.5 | 8 | 0 | 0 | 2008-10-18 | 0 | 0 | 0 | 0 | 0 | 0 | 0 | 0 | 0 | 0 | 0 | 0 | 0 | 0 | 0 | 23 | 15.9 | Steel042_01 | - | - | Smithhalls hand book 14-37
Balance | 0.08 | 0.3/0.5 | 8 | 0 | 0 | 18/20 | 0 | 0 | 0 | 0 | 0 | 0 | 0 | 0 | 0 | 0 | 0 | 0 | 0 | 0 | 0 | 100 | 16.3 | Steel042_02 | - | - | Smithhalls hand book 14-37
Balance | 0.08 | 0.3/0.5 | 8 | 0 | 0 | 18/20 | 0 | 0 | 0 | 0 | 0 | 0 | 0 | 0 | 0 | 0 | 0 | 0 | 0 | 0 | 0 | 200 | 17.2 | Steel042_03 | - | - | Smithhalls hand book 14-37
Balance | 0.08 | 0.3/0.5 | 8 | 0 | 0 | 18/20 | 0 | 0 | 0 | 0 | 0 | 0 | 0 | 0 | 0 | 0 | 0 | 0 | 0 | 0 | 0 | 400 | 20.1 | Steel042_04 | - | - | Smithhalls hand book 14-37
Balance | 0.08 | 0.3/0.5 | 8 | 0 | 0 | 18/20 | 0 | 0 | 0 | 0 | 0 | 0 | 0 | 0 | 0 | 0 | 0 | 0 | 0 | 0 | 0 | 600 | 23.9 | Steel042_05 | - | - | Smithhalls hand book 14-37
Balance | 0.08 | 0.3/0.5 | 8 | 0 | 0 | 18/20 | 0 | 0 | 0 | 0 | 0 | 0 | 0 | 0 | 0 | 0 | 0 | 0 | 0 | 0 | 0 | 800 | 26.8 | Steel042_06 | - | - | Smithhalls hand book 14-37
Balance | 0.08 | 0.3/0.5 | 8 | 0 | 0 | 18/20 | 0 | 0 | 0 | 0 | 0 | 0 | 0 | 0 | 0 | 0 | 0 | 0 | 0 | 0 | 0 | 1000 | 28.1 | Steel042_07 | - | - | Smithhalls hand book 14-37
Balance | 0.12 | 1.5 | 11 | 0 | 0 | 17.5 | 0 | 0 | 1.2 | 0 | 0 | 0 | 0 | 0 | 0 | 0 | 0 | 0 | 0 | 0 | 0 | 23 | 15.9 | Steel043_01 | - | - | Smithhalls hand book 14-37
Balance | 0.12 | 1.5 | 11 | 0 | 0 | 17.5 | 0 | 0 | 1.2 | 0 | 0 | 0 | 0 | 0 | 0 | 0 | 0 | 0 | 0 | 0 | 0 | 300 | 17.2 | Steel043_03 | - | - | Smithhalls hand book 14-37
Balance | 0.12 | 1.5 | 11 | 0 | 0 | 17.5 | 0 | 0 | 1.2 | 0 | 0 | 0 | 0 | 0 | 0 | 0 | 0 | 0 | 0 | 0 | 0 | 500 | 18.8 | Steel043_04 | - | - | Smithhalls hand book 14-37
Balance | 0.12 | 1.5 | 11 | 0 | 0 | 17.5 | 0 | 0 | 1.2 | 0 | 0 | 0 | 0 | 0 | 0 | 0 | 0 | 0 | 0 | 0 | 0 | 700 | 20.1 | Steel043_05 | - | - | Smithhalls hand book 14-37
Balance | 0.15 | 0.8 | 14 | 0 | 0 | 19 | 0 | 0 | 1.7 | 0 | 0 | 0 | 0 | 0 | 0 | 0 | 0 | 0 | 0 | 0 | 0 | 100 | 15.1 | Steel044_02 | - | - | Smithhalls hand book 14-37
Balance | 0.15 | 0.8 | 14 | 0 | 0 | 19 | 0 | 0 | 1.7 | 0 | 0 | 0 | 0 | 0 | 0 | 0 | 0 | 0 | 0 | 0 | 0 | 200 | 16.8 | Steel044_03 | - | - | Smithhalls hand book 14-37
Balance | 0.15 | 0.8 | 14 | 0 | 0 | 19 | 0 | 0 | 1.7 | 0 | 0 | 0 | 0 | 0 | 0 | 0 | 0 | 0 | 0 | 0 | 0 | 400 | 20.1 | Steel044_04 | - | - | Smithhalls hand book 14-37
Balance | 0.15 | 0.8 | 14 | 0 | 0 | 19 | 0 | 0 | 1.7 | 0 | 0 | 0 | 0 | 0 | 0 | 0 | 0 | 0 | 0 | 0 | 0 | 600 | 24.3 | Steel044_05 | - | - | Smithhalls hand book 14-37
Balance | 0.3 | 0.6 | 8 | 0 | 0 | 20 | 0 | 0 | 0 | 1.5 | 4 | 0 | 0 | 0 | 0 | 0 | 0 | 0 | 0 | 0 | 0 | 23 | 13 | Steel045_01 | - | - | Smithhalls hand book 14-37
Balance | 0.3 | 0.6 | 8 | 0 | 0 | 20 | 0 | 0 | 0 | 1.5 | 4 | 0 | 0 | 0 | 0 | 0 | 0 | 0 | 0 | 0 | 0 | 1050 | 29 | Steel045_07 | - | - | Smithhalls hand book 14-37
Balance | 0.12 | 0.3 | 8.5 | 0 | 0 | 18.5 | 0 | 1.4 | 0 | 0 | 0 | 0 | 0.8 | 0 | 0 | 0 | 0 | 0 | 0 | 0 | 0 | 23 | 18 | Steel048_01 | - | - | Smithhalls hand book 14-37
Balance | 0.12 | 0.3 | 8.5 | 0 | 0 | 18.5 | 0 | 1.4 | 0 | 0 | 0 | 0 | 0.8 | 0 | 0 | 0 | 0 | 0 | 0 | 0 | 0 | 900 | 26 | Steel048_06 | - | - | Smithhalls hand book 14-37
Balance | 0.1 | 0.3 | 12.5 | 0 | 0 | 12.5 | 0 | 0 | 0 | 0 | 0 | 0 | 0 | 0 | 0 | 0 | 0 | 0 | 0 | 0 | 0 | 23 | 15.5 | Steel049_01 | - | - | Smithhalls hand book 14-38
Balance | 0.1 | 0.3 | 12.5 | 0 | 0 | 12.5 | 0 | 0 | 0 | 0 | 0 | 0 | 0 | 0 | 0 | 0 | 0 | 0 | 0 | 0 | 0 | 100 | 16.8 | Steel049_02 | - | - | Smithhalls hand book 14-38
Balance | 0.1 | 6 | 10 | 1 | 0 | 15 | 0 | 0 | 0 | 0 | 0 | 0 | 0 | 0 | 0 | 0 | 0 | 0 | 0 | 0 | 0 | 23 | 12.6 | Steel050_01 | - | - | Smithhalls hand book 14-38
Balance | 0.1 | 6 | 10 | 1 | 0 | 15 | 0 | 0 | 0 | 0 | 0 | 0 | 0 | 0 | 0 | 0 | 0 | 0 | 0 | 0 | 0 | 100 | 13.8 | Steel050_02 | - | - | Smithhalls hand book 14-38
Balance | 0.1 | 6 | 10 | 1 | 0 | 15 | 0 | 0 | 0 | 0 | 0 | 0 | 0 | 0 | 0 | 0 | 0 | 0 | 0 | 0 | 0 | 200 | 15.4 | Steel050_03 | - | - | Smithhalls hand book 14-38
Balance | 0.1 | 6 | 10 | 1 | 0 | 15 | 0 | 0 | 0 | 0 | 0 | 0 | 0 | 0 | 0 | 0 | 0 | 0 | 0 | 0 | 0 | 400 | 18.8 | Steel050_04 | - | - | Smithhalls hand book 14-38
Balance | 0.1 | 6 | 10 | 1 | 0 | 15 | 0 | 0 | 0 | 0 | 0 | 0 | 0 | 0 | 0 | 0 | 0 | 0 | 0 | 0 | 0 | 600 | 21.8 | Steel050_05 | - | - | Smithhalls hand book 14-38
Balance | 0.1 | 6 | 10 | 1 | 0 | 15 | 0 | 0 | 0 | 0 | 0 | 0 | 0 | 0 | 0 | 0 | 0 | 0 | 0 | 0 | 0 | 700 | 23 | Steel050_06 | - | - | Smithhalls hand book 14-38
Balance | 0.27 | 1.25 | 36 | 0 | 0 | 11 | 0 | 0 | 0 | 0 | 0 | 0 | 0 | 0 | 0 | 0 | 0 | 0 | 0 | 0 | 0 | 23 | 12.1 | Steel051_01 | - | - | Smithhalls hand book 14-38
Balance | 0.27 | 1.25 | 36 | 0 | 0 | 11 | 0 | 0 | 0 | 0 | 0 | 0 | 0 | 0 | 0 | 0 | 0 | 0 | 0 | 0 | 0 | 500 | 18.4 | Steel051_04 | - | - | Smithhalls hand book 14-38
Balance | 0.1 | 1.3 | 1.8 | 0 | 0 | 29 | 0 | 0 | 0 | 1.2 | 0 | 0 | 0 | 0 | 0 | 0 | 0 | 0 | 0 | 0 | 0 | 23 | 15.9 | Steel052_01 | - | - | Smithhalls hand book 14-38
Balance | 0.1 | 1.3 | 1.8 | 0 | 0 | 29 | 0 | 0 | 0 | 1.2 | 0 | 0 | 0 | 0 | 0 | 0 | 0 | 0 | 0 | 0 | 0 | 1100 | 26.4 | Steel052_05 | - | - | Smithhalls hand book 14-38
Balance | 0.1 | 1 | 63 | 0 | 0 | 14 | 0 | 0 | 0 | 0 | 0 | 0 | 0 | 0 | 0 | 0 | 0 | 0 | 0 | 0 | 0 | 23 | 12.6 | Steel053_01 | - | - | Smithhalls hand book 14-38
Balance | 0.1 | 1 | 63 | 0 | 0 | 14 | 0 | 0 | 0 | 0 | 0 | 0 | 0 | 0 | 0 | 0 | 0 | 0 | 0 | 0 | 0 | 1000 | 28.9 | Steel053_07 | - | - | Smithhalls hand book 14-38
Balance | 0.3 | 3 | 17.5 | 3 | 0 | 16.5 | 0 | 0 | 2.5 | 0 | 0 | 0 | 0 | 7 | 0 | 0 | 0 | 0 | 0 | 0 | 0 | 23 | 12.6 | Steel054_01 | - | - | Smithhalls hand book 14-38
Balance | 0.4 | 0.8 | 13 | 2 | 0 | 13 | 0 | 0 | 3 | 1 | 2.5 | 0 | 0 | 10 | 0 | 0 | 0 | 0 | 0 | 0 | 0 | 100 | 13.4 | Steel055_02 | - | - | Smithhalls hand book 14-38
Balance | 0.4 | 0.8 | 13 | 2 | 0 | 13 | 0 | 0 | 3 | 1 | 2.5 | 0 | 0 | 10 | 0 | 0 | 0 | 0 | 0 | 0 | 0 | 200 | 17.2 | Steel055_03 | - | - | Smithhalls hand book 14-38
Balance | 0.4 | 0.8 | 13 | 2 | 0 | 13 | 0 | 0 | 3 | 1 | 2.5 | 0 | 0 | 10 | 0 | 0 | 0 | 0 | 0 | 0 | 0 | 400 | 18.8 | Steel055_04 | - | - | Smithhalls hand book 14-38
Balance | 0.4 | 0.8 | 13 | 2 | 0 | 13 | 0 | 0 | 3 | 1 | 2.5 | 0 | 0 | 10 | 0 | 0 | 0 | 0 | 0 | 0 | 0 | 600 | 22.2 | Steel055_05 | - | - | Smithhalls hand book 14-38
Balance | 0.4 | 0.8 | 13 | 2 | 0 | 13 | 0 | 0 | 3 | 1 | 2.5 | 0 | 0 | 10 | 0 | 0 | 0 | 0 | 0 | 0 | 0 | 800 | 25.5 | Steel055_06 | - | - | Smithhalls hand book 14-38
Balance | 0.27 | 0.77 | 10.5 | 2.2 | 3 | 19.1 | 0 | 0 | 1.4 | 0 | 0 | 0 | 0 | 46.6 | 0 | 0 | 0 | 0 | 0 | 0 | 0 | 100 | 14.7 | Steel056_02 | - | - | Smithhalls hand book 14-39
Balance | 0.27 | 0.77 | 10.5 | 2.2 | 3 | 19.1 | 0 | 0 | 1.4 | 0 | 0 | 0 | 0 | 46.6 | 0 | 0 | 0 | 0 | 0 | 0 | 0 | 200 | 16.3 | Steel056_03 | - | - | Smithhalls hand book 14-39
Balance | 0.27 | 0.77 | 10.5 | 2.2 | 3 | 19.1 | 0 | 0 | 1.4 | 0 | 0 | 0 | 0 | 46.6 | 0 | 0 | 0 | 0 | 0 | 0 | 0 | 400 | 19.7 | Steel056_04 | - | - | Smithhalls hand book 14-39
Balance | 0.27 | 0.77 | 10.5 | 2.2 | 3 | 19.1 | 0 | 0 | 1.4 | 0 | 0 | 0 | 0 | 46.6 | 0 | 0 | 0 | 0 | 0 | 0 | 0 | 600 | 23 | Steel056_05 | - | - | Smithhalls hand book 14-39
Balance | 0.27 | 0.77 | 10.5 | 2.2 | 3 | 19.1 | 0 | 0 | 1.4 | 0 | 0 | 0 | 0 | 46.6 | 0 | 0 | 0 | 0 | 0 | 0 | 0 | 800 | 26 | Steel056_06 | - | - | Smithhalls hand book 14-39
Balance | 0.11 | 0.35 | 0 | 0 | 0 | 0 | 0 | 0 | 0 | 0 | 0 | 0 | 0 | 0 | 0 | 0 | 0 | 0 | 0 | 0 | 0 | 100 | 48.6 | Steel057_01 | - | - | Smithhalls hand book 14-39
Balance | 0.4 | 0.5 | 0 | 0 | 0 | 0 | 0 | 0 | 0 | 0 | 0 | 0 | 0 | 0 | 0 | 0 | 0 | 0 | 0 | 0 | 0 | 100 | 42.3 | Steel058_01 | - | - | Smithhalls hand book 14-39
Balance | 0.34 | 0 | 2.82 | 0.42 | 0 | 0.74 | 0 | 0 | 0 | 0 | 0 | 0 | 0 | 0 | 0 | 0 | 0 | 0 | 0 | 0 | 0 | 100 | 39.4 | Steel059_01 | - | - | Smithhalls hand book 14-39
Balance | 0.27 | 0 | 1.07 | 0 | 0 | 12.1 | 0 | 0 | 0 | 1.16 | 0 | 0 | 0 | 0 | 0 | 0 | 0 | 0 | 0 | 0 | 0 | 400 | 25.1 | Steel060_04 | - | - | Smithhalls hand book 14-40
Balance | 0.19 | 0 | 0 | 0.5 | 0 | 1.13 | 0 | 0 | 0 | 0 | 0 | 0 | 0 | 0 | 0 | 0 | 0 | 0 | 0 | 0 | 0 | 100 | 28.7 | Steel061_01 | - | - | Smithhalls hand book 14-40
Balance | 0.13 | 0.8 | 0 | 0 | 0 | 12.5 | 0 | 0 | 0 | 0 | 0 | 0 | 0 | 0 | 0 | 0 | 0 | 0 | 0 | 0 | 0 | 100 | 24.7 | Steel062_01 | - | - | Smithhalls hand book 14-40
Balance | 0.13 | 0.8 | 0 | 0 | 0 | 12.5 | 0 | 0 | 0 | 0 | 0 | 0 | 0 | 0 | 0 | 0 | 0 | 0 | 0 | 0 | 0 | 600 | 27.6 | Steel062_04 | - | - | Smithhalls hand book 14-40
Balance | 0.25 | 0.7 | 0 | 0 | 0 | 12.5 | 0 | 0 | 0 | 0 | 0 | 0 | 0 | 0 | 0 | 0 | 0 | 0 | 0 | 0 | 0 | 100 | 24.3 | Steel063_01 | - | - | Smithhalls hand book 14-40
Balance | 0.25 | 0.7 | 0 | 0 | 0 | 12.5 | 0 | 0 | 0 | 0 | 0 | 0 | 0 | 0 | 0 | 0 | 0 | 0 | 0 | 0 | 0 | 600 | 26 | Steel063_04 | - | - | Smithhalls hand book 14-40
Balance | 0.07 | 0.8 | 8.5 | 0 | 0 | 18 | 0 | 0 | 0 | 0.7 | 0 | 0 | 0 | 0 | 0 | 0 | 0 | 0 | 0 | 0 | 0 | 100 | 16.3 | Steel064_01 | - | - | Smithhalls hand book 14-40
Balance | 0.08 | 0.5 | 9 | 0 | 0 | 18 | 0 | 0 | 0.9 | 1 | 0 | 0 | 0 | 0 | 0 | 0 | 0 | 0 | 0 | 0 | 0 | 100 | 15.9 | Steel065_01 | - | - | Smithhalls hand book 14-41
Balance | 0.08 | 0.5 | 9 | 0 | 0 | 18 | 0 | 0 | 0.9 | 1 | 0 | 0 | 0 | 0 | 0 | 0 | 0 | 0 | 0 | 0 | 0 | 700 | 20.1 | Steel065_04 | - | - | Smithhalls hand book 14-41
Balance | 0.12 | 0.8 | 9 | 0 | 0 | 19 | 0 | 0 | 0 | 1.5 | 0 | 0 | 0.6 | 0 | 0 | 0 | 0 | 0 | 0 | 0 | 0 | 100 | 15.5 | Steel066_01 | - | - | Smithhalls hand book 14-41
Balance | 0.06 | 0.7 | 12 | 3.6 | 0 | 19 | 0 | 0 | 0 | 0.7 | 0 | 0 | 0 | 0 | 0 | 0 | 0 | 0 | 0 | 0 | 0 | 23 | 16.3 | Steel067_01 | - | - | Smithhalls hand book 14-41
Balance | 0.07 | 1 | 10.5 | 2.75 | 0 | 18 | 0 | 0 | 0 | 1 | 0 | 0 | 0 | 0 | 0 | 0 | 0 | 0 | 0 | 0 | 0 | 23 | 16.3 | Steel068_01 | - | - | Smithhalls hand book 14-41
Balance | 0.08 | 0.5 | 10.5 | 2.75 | 0 | 18 | 0 | 0 | 0.9 | 1 | 0 | 0 | 0 | 0 | 0 | 0 | 0 | 0 | 0 | 0 | 0 | 23 | 16.3 | Steel069_01 | - | - | Smithhalls hand book 14-41
Balance | 0.08 | 0.5 | 10.5 | 2.75 | 0 | 18 | 0 | 0 | 0.9 | 1 | 0 | 0 | 0 | 0 | 0 | 0 | 0 | 0 | 0 | 0 | 0 | 100 | 17.6 | Steel069_02 | - | - | Smithhalls hand book 14-41
Balance | 0.1 | 0.8 | 10 | 2.75 | 0 | 18 | 0 | 0 | 0 | 1.5 | 0 | 0 | 0.6 | 0 | 0 | 0 | 0 | 0 | 0 | 0 | 0 | 23 | 15.5 | Steel070_02 | - | - | Smithhalls hand book 14-41
Balance | 0.06 | 0.6 | 8.5 | 2.5 | 0 | 18 | 0 | 0 | 0 | 0.7 | 0 | 0 | 0 | 0 | 0 | 0 | 0 | 0 | 0 | 0 | 0 | 23 | 16.3 | Steel071_01 | - | - | Smithhalls hand book 14-41
Balance | 0.25 | 0.7 | 0 | 0 | 0 | 12.5 | 0 | 0 | 0 | 0.7 | 0 | 0 | 0 | 0 | 0 | 0 | 0 | 0 | 0 | 0 | 0 | 23 | 24.3 | Steel072_01 | - | - | Smithhalls hand book 14-42
Balance | 0.25 | 0.7 | 0 | 0 | 0 | 12.5 | 0 | 0 | 0 | 0.7 | 0 | 0 | 0 | 0 | 0 | 0 | 0 | 0 | 0 | 0 | 0 | 600 | 26 | Steel072_05 | - | - | Smithhalls hand book 14-42
Balance | 0.4 | 0.9 | 0 | 0 | 0 | 29 | 0 | 0 | 0 | 0.8 | 0 | 0 | 0 | 0 | 0 | 0 | 0 | 0 | 0 | 0 | 0 | 23 | 20.9 | Steel073_01 | - | - | Smithhalls hand book 14-42
Balance | 1.7 | 0.7 | 0 | 0 | 0 | 27 | 0 | 0 | 0 | 0.7 | 0 | 0 | 0 | 0 | 0 | 0 | 0 | 0 | 0 | 0 | 0 | 23 | 20.9 | Steel074_01 | - | - | Smithhalls hand book 14-42
Balance | 0.3 | 1.5 | 10 | 0 | 0 | 20 | 0 | 0 | 0 | 1.5 | 0 | 0 | 0 | 0 | 0 | 0 | 0 | 0 | 0 | 0 | 0 | 100 | 15.5 | Steel075_02 | - | - | Smithhalls hand book 14-42
Balance | 0.3 | 1.5 | 10 | 0 | 0 | 20 | 0 | 0 | 0 | 1.5 | 0 | 0 | 0 | 0 | 0 | 0 | 0 | 0 | 0 | 0 | 0 | 800 | 26.8 | Steel075_04 | - | - | Smithhalls hand book 14-42
Balance | 0.35 | 0.8 | 7 | 0 | 0 | 21 | 0 | 0 | 0 | 1.5 | 4 | 0 | 0 | 0 | 0 | 0 | 0 | 0 | 0 | 0 | 0 | 23 | 10.9 | Steel076_01 | - | - | Smithhalls hand book 14-42
Balance | 0.35 | 0.8 | 0 | 0 | 0 | 21 | 0 | 0 | 0 | 1.5 | 4 | 0 | 0 | 0 | 0 | 0 | 0 | 0 | 0 | 0 | 0 | 900 | 26.8 | Steel076_06 | - | - | Smithhalls hand book 14-42
Balance | 0.2 | 1.3 | 13 | 0 | 0 | 25 | 0 | 0 | 0 | 1.2 | 0 | 0 | 0 | 0 | 0 | 0 | 0 | 0 | 0 | 0 | 0 | 23 | 13.8 | Steel077_01 | - | - | Smithhalls hand book 14-42
Balance | 0.2 | 0.8 | 12 | 0 | 0 | 1900-01-22 | 0 | 0 | 0 | 1 | 3 | 0 | 0 | 0 | 0 | 0 | 0 | 0 | 0 | 0 | 0 | 23 | 12.6 | Steel078_01 | - | - | Smithhalls hand book 14-42
Balance | 0.2 | 0.8 | 12 | 0 | 0 | 23 | 0 | 0 | 0 | 1 | 3 | 0 | 0 | 0 | 0 | 0 | 0 | 0 | 0 | 0 | 0 | 1000 | 29.3 | Steel078_07 | - | - | Smithhalls hand book 14-42
Balance | 0.2 | 1 | 20 | 0 | 0 | 25 | 0 | 0 | 0 | 1.5 | 0 | 0 | 0 | 0 | 0 | 0 | 0 | 0 | 0 | 0 | 0 | 23 | 15.9 | Steel079_01 | - | - | Smithhalls hand book 14-42
Balance | 0.35 | 0.75 | 25 | 0 | 0 | 15 | 0 | 0 | 0 | 0.9 | 0 | 0 | 0 | 0 | 0 | 0 | 0 | 0 | 0 | 0 | 0 | 23 | 12.6 | Steel080_01 | - | - | Smithhalls hand book 14-43
Balance | 0.35 | 0.75 | 25 | 0 | 0 | 15 | 0 | 0 | 0 | 0.9 | 0 | 0 | 0 | 0 | 0 | 0 | 0 | 0 | 0 | 0 | 0 | 1000 | 29.3 | Steel080_07 | - | - | Smithhalls hand book 14-43
Balance | 0.5 | 1.5 | 35 | 0 | 0 | 15 | 0 | 0 | 0 | 2 | 0 | 0 | 0 | 0 | 0 | 0 | 0 | 0 | 0 | 0 | 0 | 100 | 13.4 | Steel081_02 | - | - | Smithhalls hand book 14-43
Balance | 0.5 | 1.5 | 40 | 0 | 0 | 20 | 0 | 0 | 0 | 2 | 0 | 0 | 0 | 0 | 0 | 0 | 0 | 0 | 0 | 0 | 0 | 100 | 13.4 | Steel082_02 | - | - | Smithhalls hand book 14-43
Balance | 0.5 | 1.5 | 40 | 0 | 0 | 20 | 0 | 0 | 0 | 2 | 0 | 0 | 0 | 0 | 0 | 0 | 0 | 0 | 0 | 0 | 0 | 800 | 23.9 | Steel082_04 | - | - | Smithhalls hand book 14-43
Balance | 0.5 | 1.5 | 60 | 0 | 0 | 15 | 0 | 0 | 0 | 2 | 0 | 0 | 0 | 0 | 0 | 0 | 0 | 0 | 0 | 0 | 0 | 100 | 13.4 | Steel083_02 | - | - | Smithhalls hand book 14-43
Balance | 0.5 | 1.5 | 60 | 0 | 0 | 15 | 0 | 0 | 0 | 2 | 0 | 0 | 0 | 0 | 0 | 0 | 0 | 0 | 0 | 0 | 0 | 800 | 23 | Steel083_04 | - | - | Smithhalls hand book 14-43
Balance | 0.055 | 1.5 | 13.9 | 2.3 | 0 | 16.4 | 0 | 0.021 | 0.06 | 0.75 | 0 | 0 | 0.08 | 0.013 | 0.02 | 0.004 | 0.0084 | 0 | 0 | 0 | 0 | 27 | 13.4 | Steel084_01 | - | - | Thermal and Structural Properties of Fusion related Materials, P. Kardititas, M-J Baptiste, http://www-ferp.ucsd.edu/LIB/PROPS/PANOS/ss.html
Balance | 0.055 | 1.5 | 13.9 | 2.3 | 0 | 16.4 | 0 | 0.021 | 0.06 | 0.75 | 0 | 0 | 0.08 | 0.013 | 0.02 | 0.004 | 0.0084 | 0 | 0 | 0 | 0 | 127 | 15.2 | Steel084_02 | - | - | Thermal and Structural Properties of Fusion related Materials, P. Kardititas, M-J Baptiste, http://www-ferp.ucsd.edu/LIB/PROPS/PANOS/ss.html
Balance | 0.055 | 1.5 | 13.9 | 2.3 | 0 | 16.4 | 0 | 0.021 | 0.06 | 0.75 | 0 | 0 | 0.08 | 0.013 | 0.02 | 0.004 | 0.0084 | 0 | 0 | 0 | 0 | 227 | 16.75 | Steel084_03 | - | - | Thermal and Structural Properties of Fusion related Materials, P. Kardititas, M-J Baptiste, http://www-ferp.ucsd.edu/LIB/PROPS/PANOS/ss.html
Balance | 0.055 | 1.5 | 13.9 | 2.3 | 0 | 16.4 | 0 | 0.021 | 0.06 | 0.75 | 0 | 0 | 0.08 | 0.013 | 0.02 | 0.004 | 0.0084 | 0 | 0 | 0 | 0 | 327 | 18.3 | Steel084_04 | - | - | Thermal and Structural Properties of Fusion related Materials, P. Kardititas, M-J Baptiste, http://www-ferp.ucsd.edu/LIB/PROPS/PANOS/ss.html
Balance | 0.055 | 1.5 | 13.9 | 2.3 | 0 | 16.4 | 0 | 0.021 | 0.06 | 0.75 | 0 | 0 | 0.08 | 0.013 | 0.02 | 0.004 | 0.0084 | 0 | 0 | 0 | 0 | 427 | 19.8 | Steel084_05 | - | - | Thermal and Structural Properties of Fusion related Materials, P. Kardititas, M-J Baptiste, http://www-ferp.ucsd.edu/LIB/PROPS/PANOS/ss.html
Balance | 0.055 | 1.5 | 13.9 | 2.3 | 0 | 16.4 | 0 | 0.021 | 0.06 | 0.75 | 0 | 0 | 0.08 | 0.013 | 0.02 | 0.004 | 0.0084 | 0 | 0 | 0 | 0 | 527 | 21.3 | Steel084_06 | - | - | Thermal and Structural Properties of Fusion related Materials, P. Kardititas, M-J Baptiste, http://www-ferp.ucsd.edu/LIB/PROPS/PANOS/ss.html
Balance | 0.055 | 1.5 | 13.9 | 2.3 | 0 | 16.4 | 0 | 0.021 | 0.06 | 0.75 | 0 | 0 | 0.08 | 0.013 | 0.02 | 0.004 | 0.0084 | 0 | 0 | 0 | 0 | 627 | 22.75 | Steel084_07 | - | - | Thermal and Structural Properties of Fusion related Materials, P. Kardititas, M-J Baptiste, http://www-ferp.ucsd.edu/LIB/PROPS/PANOS/ss.html
Balance | 0.055 | 1.5 | 13.9 | 2.3 | 0 | 16.4 | 0 | 0.021 | 0.06 | 0.75 | 0 | 0 | 0.08 | 0.013 | 0.02 | 0.004 | 0.0084 | 0 | 0 | 0 | 0 | 727 | 24.2 | Steel084_08 | - | - | Thermal and Structural Properties of Fusion related Materials, P. Kardititas, M-J Baptiste, http://www-ferp.ucsd.edu/LIB/PROPS/PANOS/ss.html
Balance | 0.1 max | 0.3/0.5 | 0 | 0 | 0 | 0 | 0 | 0 | 0 | 0 | 0 | 0 | 0 | 0 | 0.04 max | 0.05 max | 0 | 0 | 0 | 0 | 0 | 0 | 65.2 | Steel085_04 | hot rolled | - | MATWEB-THE ONLINE MATERIAL INFORMATION, http://www.matweb.com/search/QuickText.aspx
Balance | 0.1 max | 0.3/0.5 | 0 | 0 | 0 | 0 | 0 | 0 | 0 | 0 | 0 | 0 | 0 | 0 | 0.04 max | 0.05 max | 0 | 0 | 0 | 0 | 0 | 1000 | 27.3 | Steel085_05 | hot rolled | linear 1000C | MATWEB-THE ONLINE MATERIAL INFORMATION, http://www.matweb.com/search/QuickText.aspx
Balance | 0.1 max | 0.3/0.5 | 0 | 0 | 0 | 0 | 0 | 0 | 0 | 0 | 0 | 0 | 0 | 0 | 0.04 max | 0.05 max | 0 | 0 | 0 | 0 | 0 | 800 | 28.4 | Steel085_06 | hot rolled | linear 500C | MATWEB-THE ONLINE MATERIAL INFORMATION, http://www.matweb.com/search/QuickText.aspx
Balance | 0.1 max | 0.3/0.5 | 0 | 0 | 0 | 0 | 0 | 0 | 0 | 0 | 0 | 0 | 0 | 0 | 0.04 max | 0.05 max | 0 | 0 | 0 | 0 | 0 | 600 | 36.3 | Steel085_07 | hot rolled | linear 500C | MATWEB-THE ONLINE MATERIAL INFORMATION, http://www.matweb.com/search/QuickText.aspx
Balance | 0.1 max | 0.3/0.5 | 0 | 0 | 0 | 0 | 0 | 0 | 0 | 0 | 0 | 0 | 0 | 0 | 0.04 max | 0.05 max | 0 | 0 | 0 | 0 | 0 | 400 | 45.2 | Steel085_08 | hot rolled | linear 250 C | MATWEB-THE ONLINE MATERIAL INFORMATION, http://www.matweb.com/search/QuickText.aspx
Balance | 0.1 max | 0.3/0.5 | 0 | 0 | 0 | 0 | 0 | 0 | 0 | 0 | 0 | 0 | 0 | 0 | 0.04 max | 0.05 max | 0 | 0 | 0 | 0 | 0 | 200 | 54.7 | Steel085_09 | hot rolled | linear 20 C | MATWEB-THE ONLINE MATERIAL INFORMATION, http://www.matweb.com/search/QuickText.aspx
Balance | 0.1 max | 0.3/0.5 | 0 | 0 | 0 | 0 | 0 | 0 | 0 | 0 | 0 | 0 | 0 | 0 | 0.04 max | 0.05 max | 0 | 0 | 0 | 0 | 0 | 100 | 60.2 | Steel085_10 | hot rolled | linear 20 C | MATWEB-THE ONLINE MATERIAL INFORMATION, http://www.matweb.com/search/QuickText.aspx
Balance | 0.13/0.18 | 0.3/0.6 | 0 | 0 | 0 | 0 | 0 | 0 | 0 | 0 | 0 | 0 | 0 | 0 | 0.04 max | 0.05 max | 0 | 0 | 0 | 0 | 0 | 0 | 51.9 | Steel086_01 | - | - | MATWEB-THE ONLINE MATERIAL INFORMATION, http://www.matweb.com/search/QuickText.aspx
Balance | 0.13/0.18 | 0.3/0.6 | 0 | 0 | 0 | 0 | 0 | 0 | 0 | 0 | 0 | 0 | 0 | 0 | 0.04 max | 0.05 max | 0 | 0 | 0 | 0 | 0 | 200 | 48.9 | Steel086_05 | rolled | linear 20 C | MATWEB-THE ONLINE MATERIAL INFORMATION, http://www.matweb.com/search/QuickText.aspx
Balance | 0.13/0.18 | 0.3/0.6 | 0 | 0 | 0 | 0 | 0 | 0 | 0 | 0 | 0 | 0 | 0 | 0 | 0.04 max | 0.05 max | 0 | 0 | 0 | 0 | 0 | 100 | 51 | Steel086_06 | rolled | linear 20 C | MATWEB-THE ONLINE MATERIAL INFORMATION, http://www.matweb.com/search/QuickText.aspx
Balance | 0.19/0.25 | 0.3/0.6 | 0 | 0 | 0 | 0 | 0 | 0 | 0 | 0 | 0 | 0 | 0 | 0 | 0.04 max | 0.05 max | 0 | 0 | 0 | 0 | 0 | 0 | 51.9 | Steel087_01 | hot rolled | - | MATWEB-THE ONLINE MATERIAL INFORMATION, http://www.matweb.com/search/QuickText.aspx
Balance | 0.19/0.25 | 0.3/0.6 | 0 | 0 | 0 | 0 | 0 | 0 | 0 | 0 | 0 | 0 | 0 | 0 | 0.04 max | 0.05 max | 0 | 0 | 0 | 0 | 0 | 800 | 26.1 | Steel087_02 | hot rolled | - | MATWEB-THE ONLINE MATERIAL INFORMATION, http://www.matweb.com/search/QuickText.aspx
Balance | 0.19/0.25 | 0.3/0.6 | 0 | 0 | 0 | 0 | 0 | 0 | 0 | 0 | 0 | 0 | 0 | 0 | 0.04 max | 0.05 max | 0 | 0 | 0 | 0 | 0 | 1000 | 27.2 | Steel087_03 | hot rolled | - | MATWEB-THE ONLINE MATERIAL INFORMATION, http://www.matweb.com/search/QuickText.aspx
Balance | 0.19/0.25 | 0.3/0.6 | 0 | 0 | 0 | 0 | 0 | 0 | 0 | 0 | 0 | 0 | 0 | 0 | 0.04 max | 0.05 max | 0 | 0 | 0 | 0 | 0 | 1200 | 29.8 | Steel087_04 | hot rolled | - | MATWEB-THE ONLINE MATERIAL INFORMATION, http://www.matweb.com/search/QuickText.aspx
Balance | 0.19/0.25 | 0.3/0.6 | 0 | 0 | 0 | 0 | 0 | 0 | 0 | 0 | 0 | 0 | 0 | 0 | 0.04 max | 0.05 max | 0 | 0 | 0 | 0 | 0 | 700 | 31.8 | Steel087_05 | hot rolled | - | MATWEB-THE ONLINE MATERIAL INFORMATION, http://www.matweb.com/search/QuickText.aspx
Balance | 0.19/0.25 | 0.3/0.6 | 0 | 0 | 0 | 0 | 0 | 0 | 0 | 0 | 0 | 0 | 0 | 0 | 0.04 max | 0.05 max | 0 | 0 | 0 | 0 | 0 | 600 | 35.6 | Steel087_06 | hot rolled | linear 500C | MATWEB-THE ONLINE MATERIAL INFORMATION, http://www.matweb.com/search/QuickText.aspx
Balance | 0.19/0.25 | 0.3/0.6 | 0 | 0 | 0 | 0 | 0 | 0 | 0 | 0 | 0 | 0 | 0 | 0 | 0.04 max | 0.05 max | 0 | 0 | 0 | 0 | 0 | 500 | 39.4 | Steel087_07 | hot rolled | linear 500C | MATWEB-THE ONLINE MATERIAL INFORMATION, http://www.matweb.com/search/QuickText.aspx
Balance | 0.19/0.25 | 0.3/0.6 | 0 | 0 | 0 | 0 | 0 | 0 | 0 | 0 | 0 | 0 | 0 | 0 | 0.04 max | 0.05 max | 0 | 0 | 0 | 0 | 0 | 400 | 42.7 | Steel087_08 | hot rolled | linear 250 C | MATWEB-THE ONLINE MATERIAL INFORMATION, http://www.matweb.com/search/QuickText.aspx
Balance | 0.19/0.25 | 0.3/0.6 | 0 | 0 | 0 | 0 | 0 | 0 | 0 | 0 | 0 | 0 | 0 | 0 | 0.04 max | 0.05 max | 0 | 0 | 0 | 0 | 0 | 300 | 46 | Steel087_09 | hot rolled | linear 250 C | MATWEB-THE ONLINE MATERIAL INFORMATION, http://www.matweb.com/search/QuickText.aspx
Balance | 0.19/0.25 | 0.3/0.6 | 0 | 0 | 0 | 0 | 0 | 0 | 0 | 0 | 0 | 0 | 0 | 0 | 0.04 max | 0.05 max | 0 | 0 | 0 | 0 | 0 | 200 | 49 | Steel087_10 | hot rolled | linear 20 C | MATWEB-THE ONLINE MATERIAL INFORMATION, http://www.matweb.com/search/QuickText.aspx
Balance | 0.19/0.25 | 0.3/0.6 | 0 | 0 | 0 | 0 | 0 | 0 | 0 | 0 | 0 | 0 | 0 | 0 | 0.04 max | 0.05 max | 0 | 0 | 0 | 0 | 0 | 100 | 51.2 | Steel087_11 | hot rolled | linear 20 C | MATWEB-THE ONLINE MATERIAL INFORMATION, http://www.matweb.com/search/QuickText.aspx
Balance | 0.22/0.28 | 0.3/0.6 | 0 | 0 | 0 | 0 | 0 | 0 | 0 | 0 | 0 | 0 | 0 | 0 | 0.04 max | 0.05 max | 0 | 0 | 0 | 0 | 0 | 0 | 51.9 | Steel088_01 | - | - | MATWEB-THE ONLINE MATERIAL INFORMATION, http://www.matweb.com/search/QuickText.aspx
Balance | 0.22/0.28 | 0.3/0.6 | 0 | 0 | 0 | 0 | 0 | 0 | 0 | 0 | 0 | 0 | 0 | 0 | 0.04 max | 0.05 max | 0 | 0 | 0 | 0 | 0 | 800 | 26.1 | Steel088_02 | - | - | MATWEB-THE ONLINE MATERIAL INFORMATION, http://www.matweb.com/search/QuickText.aspx
Balance | 0.22/0.28 | 0.3/0.6 | 0 | 0 | 0 | 0 | 0 | 0 | 0 | 0 | 0 | 0 | 0 | 0 | 0.04 max | 0.05 max | 0 | 0 | 0 | 0 | 0 | 700 | 31.8 | Steel088_03 | - | - | MATWEB-THE ONLINE MATERIAL INFORMATION, http://www.matweb.com/search/QuickText.aspx
Balance | 0.22/0.28 | 0.3/0.6 | 0 | 0 | 0 | 0 | 0 | 0 | 0 | 0 | 0 | 0 | 0 | 0 | 0.04 max | 0.05 max | 0 | 0 | 0 | 0 | 0 | 600 | 35.6 | Steel088_04 | - | linear 500C | MATWEB-THE ONLINE MATERIAL INFORMATION, http://www.matweb.com/search/QuickText.aspx
Balance | 0.22/0.28 | 0.3/0.6 | 0 | 0 | 0 | 0 | 0 | 0 | 0 | 0 | 0 | 0 | 0 | 0 | 0.04 max | 0.05 max | 0 | 0 | 0 | 0 | 0 | 500 | 39.4 | Steel088_05 | - | linear 500C | MATWEB-THE ONLINE MATERIAL INFORMATION, http://www.matweb.com/search/QuickText.aspx
Balance | 0.22/0.28 | 0.3/0.6 | 0 | 0 | 0 | 0 | 0 | 0 | 0 | 0 | 0 | 0 | 0 | 0 | 0.04 max | 0.05 max | 0 | 0 | 0 | 0 | 0 | 400 | 42.7 | Steel088_06 | - | linear 250 C | MATWEB-THE ONLINE MATERIAL INFORMATION, http://www.matweb.com/search/QuickText.aspx
Balance | 0.22/0.28 | 0.3/0.6 | 0 | 0 | 0 | 0 | 0 | 0 | 0 | 0 | 0 | 0 | 0 | 0 | 0.04 max | 0.05 max | 0 | 0 | 0 | 0 | 0 | 300 | 46 | Steel088_07 | - | linear 250 C | MATWEB-THE ONLINE MATERIAL INFORMATION, http://www.matweb.com/search/QuickText.aspx
Balance | 0.22/0.28 | 0.3/0.6 | 0 | 0 | 0 | 0 | 0 | 0 | 0 | 0 | 0 | 0 | 0 | 0 | 0.04 max | 0.05 max | 0 | 0 | 0 | 0 | 0 | 200 | 49 | Steel088_08 | - | linear 20 C | MATWEB-THE ONLINE MATERIAL INFORMATION, http://www.matweb.com/search/QuickText.aspx
Balance | 0.22/0.28 | 0.3/0.6 | 0 | 0 | 0 | 0 | 0 | 0 | 0 | 0 | 0 | 0 | 0 | 0 | 0.04 max | 0.05 max | 0 | 0 | 0 | 0 | 0 | 100 | 51.2 | Steel088_09 | - | linear 20 C | MATWEB-THE ONLINE MATERIAL INFORMATION, http://www.matweb.com/search/QuickText.aspx
Balance | 0.22/0.28 | 0.3/0.6 | 0 | 0 | 0 | 0 | 0 | 0 | 0 | 0 | 0 | 0 | 0 | 0 | 0.04 max | 0.05 max | 0 | 0 | 0 | 0 | 0 | 1000 | 27.2 | Steel088_10 | annealed | - | MATWEB-THE ONLINE MATERIAL INFORMATION, http://www.matweb.com/search/QuickText.aspx
Balance | 0.22/0.28 | 0.3/0.6 | 0 | 0 | 0 | 0 | 0 | 0 | 0 | 0 | 0 | 0 | 0 | 0 | 0.04 max | 0.05 max | 0 | 0 | 0 | 0 | 0 | 1200 | 29.7 | Steel088_11 | annealed | - | Metals hand book, tenth edition , Vol 1, ASM International p.195-198 (1999).
Balance | 0.27/0.34 | 0.6/0.9 | 0 | 0 | 0 | 0 | 0 | 0 | 0 | 0 | 0 | 0 | 0 | 0 | 0.04 max | 0.05 max | 0 | 0 | 0 | 0 | 0 | 100 | 43.6 | Steel089_02 | annealed at 845C | - | MATWEB-THE ONLINE MATERIAL INFORMATION, http://www.matweb.com/search/QuickText.aspx
Balance | 0.27/0.34 | 0.6/0.9 | 0 | 0 | 0 | 0 | 0 | 0 | 0 | 0 | 0 | 0 | 0 | 0 | 0.04 max | 0.05 max | 0 | 0 | 0 | 0 | 0 | 0 | 50.7 | Steel089_03 | annealed at 845C | - | MATWEB-THE ONLINE MATERIAL INFORMATION, http://www.matweb.com/search/QuickText.aspx
Balance | 0.34/0.42 | 0.6/0.9 | 0 | 0 | 0 | 0 | 0 | 0 | 0 | 0 | 0 | 0 | 0 | 0 | 0.04 max | 0.05 max | 0 | 0 | 0 | 0 | 0 | 100 | 50.7 | Steel090_01 | - | - | MATWEB-THE ONLINE MATERIAL INFORMATION, http://www.matweb.com/search/QuickText.aspx
Balance | 0.34/0.42 | 0.6/0.9 | 0 | 0 | 0 | 0 | 0 | 0 | 0 | 0 | 0 | 0 | 0 | 0 | 0.04 max | 0.05 max | 0 | 0 | 0 | 0 | 0 | 0 | 51.9 | Steel090_02 | - | - | MATWEB-THE ONLINE MATERIAL INFORMATION, http://www.matweb.com/search/QuickText.aspx
Balance | 0.34/0.42 | 0.6/0.9 | 0 | 0 | 0 | 0 | 0 | 0 | 0 | 0 | 0 | 0 | 0 | 0 | 0.04 max | 0.05 max | 0 | 0 | 0 | 0 | 0 | 300 | 24.7 | Steel090_03 | - | linear 250 C | MATWEB-THE ONLINE MATERIAL INFORMATION, http://www.matweb.com/search/QuickText.aspx
Balance | 0.34/0.42 | 0.6/0.9 | 0 | 0 | 0 | 0 | 0 | 0 | 0 | 0 | 0 | 0 | 0 | 0 | 0.04 max | 0.05 max | 0 | 0 | 0 | 0 | 0 | 1200 | 29.8 | Steel090_04 | - | - | MATWEB-THE ONLINE MATERIAL INFORMATION, http://www.matweb.com/search/QuickText.aspx
Balance | 0.34/0.42 | 0.6/0.9 | 0 | 0 | 0 | 0 | 0 | 0 | 0 | 0 | 0 | 0 | 0 | 0 | 0.04 max | 0.05 max | 0 | 0 | 0 | 0 | 0 | 700 | 30.1 | Steel090_05 | - | - | MATWEB-THE ONLINE MATERIAL INFORMATION, http://www.matweb.com/search/QuickText.aspx
Balance | 0.34/0.42 | 0.6/0.9 | 0 | 0 | 0 | 0 | 0 | 0 | 0 | 0 | 0 | 0 | 0 | 0 | 0.04 max | 0.05 max | 0 | 0 | 0 | 0 | 0 | 1000 | 32.9 | Steel090_06 | - | - | MATWEB-THE ONLINE MATERIAL INFORMATION, http://www.matweb.com/search/QuickText.aspx
Balance | 0.34/0.42 | 0.6/0.9 | 0 | 0 | 0 | 0 | 0 | 0 | 0 | 0 | 0 | 0 | 0 | 0 | 0.04 max | 0.05 max | 0 | 0 | 0 | 0 | 0 | 600 | 33.9 | Steel090_07 | - | - | MATWEB-THE ONLINE MATERIAL INFORMATION, http://www.matweb.com/search/QuickText.aspx
Balance | 0.34/0.42 | 0.6/0.9 | 0 | 0 | 0 | 0 | 0 | 0 | 0 | 0 | 0 | 0 | 0 | 0 | 0.04 max | 0.05 max | 0 | 0 | 0 | 0 | 0 | 500 | 38.2 | Steel090_08 | - | linear 500 C | MATWEB-THE ONLINE MATERIAL INFORMATION, http://www.matweb.com/search/QuickText.aspx
Balance | 0.34/0.42 | 0.6/0.9 | 0 | 0 | 0 | 0 | 0 | 0 | 0 | 0 | 0 | 0 | 0 | 0 | 0.04 max | 0.05 max | 0 | 0 | 0 | 0 | 0 | 400 | 41.7 | Steel090_09 | - | - | MATWEB-THE ONLINE MATERIAL INFORMATION, http://www.matweb.com/search/QuickText.aspx
Balance | 0.34/0.42 | 0.6/0.9 | 0 | 0 | 0 | 0 | 0 | 0 | 0 | 0 | 0 | 0 | 0 | 0 | 0.04 max | 0.05 max | 0 | 0 | 0 | 0 | 0 | 300 | 45.7 | Steel090_10 | - | - | MATWEB-THE ONLINE MATERIAL INFORMATION, http://www.matweb.com/search/QuickText.aspx
Balance | 0.34/0.42 | 0.6/0.9 | 0 | 0 | 0 | 0 | 0 | 0 | 0 | 0 | 0 | 0 | 0 | 0 | 0.04 max | 0.05 max | 0 | 0 | 0 | 0 | 0 | 200 | 48.1 | Steel090_11 | - | - | MATWEB-THE ONLINE MATERIAL INFORMATION, http://www.matweb.com/search/QuickText.aspx
Balance | 0.22/0.28 | 0.6/0.9 | 0 | 0 | 0 | 0 | 0 | 0 | 0 | 0 | 0 | 0 | 0 | 0 | 0.04 max | 0.05 max | 0 | 0 | 0 | 0 | 0 | 100 | 51.2 | Steel091_01 | hot rolled | linear 20 C | MATWEB-THE ONLINE MATERIAL INFORMATION, http://www.matweb.com/search/QuickText.aspx
Balance | 0.22/0.28 | 0.6/0.9 | 0 | 0 | 0 | 0 | 0 | 0 | 0 | 0 | 0 | 0 | 0 | 0 | 0.04 max | 0.05 max | 0 | 0 | 0 | 0 | 0 | 0 | 51.9 | Steel091_02 | hot rolled | - | MATWEB-THE ONLINE MATERIAL INFORMATION, http://www.matweb.com/search/QuickText.aspx
Balance | 0.22/0.28 | 0.6/0.9 | 0 | 0 | 0 | 0 | 0 | 0 | 0 | 0 | 0 | 0 | 0 | 0 | 0.04 max | 0.05 max | 0 | 0 | 0 | 0 | 0 | 800 | 26.1 | Steel091_03 | hot rolled | - | MATWEB-THE ONLINE MATERIAL INFORMATION, http://www.matweb.com/search/QuickText.aspx
Balance | 0.22/0.28 | 0.6/0.9 | 0 | 0 | 0 | 0 | 0 | 0 | 0 | 0 | 0 | 0 | 0 | 0 | 0.04 max | 0.05 max | 0 | 0 | 0 | 0 | 0 | 1000 | 27.2 | Steel091_04 | hot rolled | - | MATWEB-THE ONLINE MATERIAL INFORMATION, http://www.matweb.com/search/QuickText.aspx
Balance | 0.22/0.28 | 0.6/0.9 | 0 | 0 | 0 | 0 | 0 | 0 | 0 | 0 | 0 | 0 | 0 | 0 | 0.04 max | 0.05 max | 0 | 0 | 0 | 0 | 0 | 1200 | 29.8 | Steel091_05 | hot rolled | - | MATWEB-THE ONLINE MATERIAL INFORMATION, http://www.matweb.com/search/QuickText.aspx
Balance | 0.22/0.28 | 0.6/0.9 | 0 | 0 | 0 | 0 | 0 | 0 | 0 | 0 | 0 | 0 | 0 | 0 | 0.04 max | 0.05 max | 0 | 0 | 0 | 0 | 0 | 700 | 31.8 | Steel091_06 | hot rolled | - | MATWEB-THE ONLINE MATERIAL INFORMATION, http://www.matweb.com/search/QuickText.aspx
Balance | 0.22/0.28 | 0.6/0.9 | 0 | 0 | 0 | 0 | 0 | 0 | 0 | 0 | 0 | 0 | 0 | 0 | 0.04 max | 0.05 max | 0 | 0 | 0 | 0 | 0 | 600 | 35.6 | Steel091_07 | hot rolled | linear 500 C | MATWEB-THE ONLINE MATERIAL INFORMATION, http://www.matweb.com/search/QuickText.aspx
Balance | 0.22/0.28 | 0.6/0.9 | 0 | 0 | 0 | 0 | 0 | 0 | 0 | 0 | 0 | 0 | 0 | 0 | 0.04 max | 0.05 max | 0 | 0 | 0 | 0 | 0 | 500 | 39.4 | Steel091_08 | hot rolled | linear 500 C | MATWEB-THE ONLINE MATERIAL INFORMATION, http://www.matweb.com/search/QuickText.aspx
Balance | 0.22/0.28 | 0.6/0.9 | 0 | 0 | 0 | 0 | 0 | 0 | 0 | 0 | 0 | 0 | 0 | 0 | 0.04 max | 0.05 max | 0 | 0 | 0 | 0 | 0 | 400 | 42.7 | Steel091_09 | hot rolled | linear 250 C | MATWEB-THE ONLINE MATERIAL INFORMATION, http://www.matweb.com/search/QuickText.aspx
Balance | 0.22/0.28 | 0.6/0.9 | 0 | 0 | 0 | 0 | 0 | 0 | 0 | 0 | 0 | 0 | 0 | 0 | 0.04 max | 0.05 max | 0 | 0 | 0 | 0 | 0 | 300 | 46 | Steel091_10 | hot rolled | linear 250 C | MATWEB-THE ONLINE MATERIAL INFORMATION, http://www.matweb.com/search/QuickText.aspx
Balance | 0.22/0.28 | 0.6/0.9 | 0 | 0 | 0 | 0 | 0 | 0 | 0 | 0 | 0 | 0 | 0 | 0 | 0.04 max | 0.05 max | 0 | 0 | 0 | 0 | 0 | 200 | 49 | Steel091_11 | hot rolled | linear 20 C | MATWEB-THE ONLINE MATERIAL INFORMATION, http://www.matweb.com/search/QuickText.aspx
Balance | 0.32/0.38 | 0.5/0.8 | 0 | 0 | 0 | 0 | 0 | 0 | 0 | 0 | 0 | 0 | 0 | 0 | 0.04 max | 0.05 max | 0 | 0 | 0 | 0 | 0 | 100 | 43.6 | Steel092_01 | - | - | MATWEB-THE ONLINE MATERIAL INFORMATION, http://www.matweb.com/search/QuickText.aspx
Balance | 0.32/0.38 | 0.5/0.8 | 0 | 0 | 0 | 0 | 0 | 0 | 0 | 0 | 0 | 0 | 0 | 0 | 0.04 max | 0.05 max | 0 | 0 | 0 | 0 | 0 | 0 | 50.7 | Steel092_02 | - | - | MATWEB-THE ONLINE MATERIAL INFORMATION, http://www.matweb.com/search/QuickText.aspx
Balance | 0.36/0.44 | 0.7/1 | 0 | 0 | 0 | 0 | 0 | 0 | 0 | 0 | 0 | 0 | 0 | 0 | 0.04 max | 0.05 max | 0 | 0 | 0 | 0 | 0 | 100 | 50.7 | Steel093_01 | hot rolled | - | MATWEB-THE ONLINE MATERIAL INFORMATION, http://www.matweb.com/search/QuickText.aspx
Balance | 0.36/0.44 | 0.7/1 | 0 | 0 | 0 | 0 | 0 | 0 | 0 | 0 | 0 | 0 | 0 | 0 | 0.04 max | 0.05 max | 0 | 0 | 0 | 0 | 0 | 0 | 51.9 | Steel093_02 | hot rolled | - | MATWEB-THE ONLINE MATERIAL INFORMATION, http://www.matweb.com/search/QuickText.aspx
Balance | 0.36/0.44 | 0.7/1 | 0 | 0 | 0 | 0 | 0 | 0 | 0 | 0 | 0 | 0 | 0 | 0 | 0.04 max | 0.05 max | 0 | 0 | 0 | 0 | 0 | 800 | 24.7 | Steel093_03 | hot rolled | - | MATWEB-THE ONLINE MATERIAL INFORMATION, http://www.matweb.com/search/QuickText.aspx
Balance | 0.36/0.44 | 0.7/1 | 0 | 0 | 0 | 0 | 0 | 0 | 0 | 0 | 0 | 0 | 0 | 0 | 0.04 max | 0.05 max | 0 | 0 | 0 | 0 | 0 | 1200 | 29.8 | Steel093_04 | hot rolled | - | MATWEB-THE ONLINE MATERIAL INFORMATION, http://www.matweb.com/search/QuickText.aspx
Balance | 0.36/0.44 | 0.7/1 | 0 | 0 | 0 | 0 | 0 | 0 | 0 | 0 | 0 | 0 | 0 | 0 | 0.04 max | 0.05 max | 0 | 0 | 0 | 0 | 0 | 700 | 30.1 | Steel093_05 | hot rolled | - | MATWEB-THE ONLINE MATERIAL INFORMATION, http://www.matweb.com/search/QuickText.aspx
Balance | 0.36/0.44 | 0.7/1 | 0 | 0 | 0 | 0 | 0 | 0 | 0 | 0 | 0 | 0 | 0 | 0 | 0.04 max | 0.05 max | 0 | 0 | 0 | 0 | 0 | 1000 | 32.9 | Steel093_06 | hot rolled | - | MATWEB-THE ONLINE MATERIAL INFORMATION, http://www.matweb.com/search/QuickText.aspx
Balance | 0.36/0.44 | 0.7/1 | 0 | 0 | 0 | 0 | 0 | 0 | 0 | 0 | 0 | 0 | 0 | 0 | 0.04 max | 0.05 max | 0 | 0 | 0 | 0 | 0 | 600 | 33.9 | Steel093_07 | hot rolled | - | MATWEB-THE ONLINE MATERIAL INFORMATION, http://www.matweb.com/search/QuickText.aspx
Balance | 0.36/0.44 | 0.7/1 | 0 | 0 | 0 | 0 | 0 | 0 | 0 | 0 | 0 | 0 | 0 | 0 | 0.04 max | 0.05 max | 0 | 0 | 0 | 0 | 0 | 500 | 38.2 | Steel093_08 | hot rolled | linear 500 C | MATWEB-THE ONLINE MATERIAL INFORMATION, http://www.matweb.com/search/QuickText.aspx
Balance | 0.36/0.44 | 0.7/1 | 0 | 0 | 0 | 0 | 0 | 0 | 0 | 0 | 0 | 0 | 0 | 0 | 0.04 max | 0.05 max | 0 | 0 | 0 | 0 | 0 | 400 | 41.7 | Steel093_09 | hot rolled | - | MATWEB-THE ONLINE MATERIAL INFORMATION, http://www.matweb.com/search/QuickText.aspx
Balance | 0.36/0.44 | 0.7/1 | 0 | 0 | 0 | 0 | 0 | 0 | 0 | 0 | 0 | 0 | 0 | 0 | 0.04 max | 0.05 max | 0 | 0 | 0 | 0 | 0 | 300 | 45.7 | Steel093_10 | hot rolled | linear 250 C | MATWEB-THE ONLINE MATERIAL INFORMATION, http://www.matweb.com/search/QuickText.aspx
Balance | 0.36/0.44 | 0.7/1 | 0 | 0 | 0 | 0 | 0 | 0 | 0 | 0 | 0 | 0 | 0 | 0 | 0.04 max | 0.05 max | 0 | 0 | 0 | 0 | 0 | 200 | 48.1 | Steel093_11 | hot rolled | - | MATWEB-THE ONLINE MATERIAL INFORMATION, http://www.matweb.com/search/QuickText.aspx
Balance | 0.37/0.44 | 0.6/0.9 | 0 | 0 | 0 | 0 | 0 | 0 | 0 | 0 | 0 | 0 | 0 | 0 | 0.04 max | 0.05 max | 0 | 0 | 0 | 0 | 0 | 100 | 50.7 | Steel094_01 | hot rolled | linear 20 C | MATWEB-THE ONLINE MATERIAL INFORMATION, http://www.matweb.com/search/QuickText.aspx
Balance | 0.37/0.44 | 0.6/0.9 | 0 | 0 | 0 | 0 | 0 | 0 | 0 | 0 | 0 | 0 | 0 | 0 | 0.04 max | 0.05 max | 0 | 0 | 0 | 0 | 0 | 0 | 51.9 | Steel094_02 | hot rolled | - | MATWEB-THE ONLINE MATERIAL INFORMATION, http://www.matweb.com/search/QuickText.aspx
Balance | 0.37/0.44 | 0.6/0.9 | 0 | 0 | 0 | 0 | 0 | 0 | 0 | 0 | 0 | 0 | 0 | 0 | 0.04 max | 0.05 max | 0 | 0 | 0 | 0 | 0 | 800 | 24.7 | Steel094_03 | hot rolled | - | MATWEB-THE ONLINE MATERIAL INFORMATION, http://www.matweb.com/search/QuickText.aspx
Balance | 0.37/0.44 | 0.6/0.9 | 0 | 0 | 0 | 0 | 0 | 0 | 0 | 0 | 0 | 0 | 0 | 0 | 0.04 max | 0.05 max | 0 | 0 | 0 | 0 | 0 | 1200 | 29.8 | Steel094_04 | hot rolled | - | MATWEB-THE ONLINE MATERIAL INFORMATION, http://www.matweb.com/search/QuickText.aspx
Balance | 0.37/0.44 | 0.6/0.9 | 0 | 0 | 0 | 0 | 0 | 0 | 0 | 0 | 0 | 0 | 0 | 0 | 0.04 max | 0.05 max | 0 | 0 | 0 | 0 | 0 | 700 | 30.1 | Steel094_05 | hot rolled | linear 500 C | MATWEB-THE ONLINE MATERIAL INFORMATION, http://www.matweb.com/search/QuickText.aspx
Balance | 0.37/0.44 | 0.6/0.9 | 0 | 0 | 0 | 0 | 0 | 0 | 0 | 0 | 0 | 0 | 0 | 0 | 0.04 max | 0.05 max | 0 | 0 | 0 | 0 | 0 | 1000 | 32.9 | Steel094_06 | hot rolled | - | MATWEB-THE ONLINE MATERIAL INFORMATION, http://www.matweb.com/search/QuickText.aspx
Balance | 0.37/0.44 | 0.6/0.9 | 0 | 0 | 0 | 0 | 0 | 0 | 0 | 0 | 0 | 0 | 0 | 0 | 0.04 max | 0.05 max | 0 | 0 | 0 | 0 | 0 | 600 | 33.9 | Steel094_07 | hot rolled | linear 500 C | MATWEB-THE ONLINE MATERIAL INFORMATION, http://www.matweb.com/search/QuickText.aspx
Balance | 0.37/0.44 | 0.6/0.9 | 0 | 0 | 0 | 0 | 0 | 0 | 0 | 0 | 0 | 0 | 0 | 0 | 0.04 max | 0.05 max | 0 | 0 | 0 | 0 | 0 | 500 | 38.2 | Steel094_08 | hot rolled | linear 500 C | MATWEB-THE ONLINE MATERIAL INFORMATION, http://www.matweb.com/search/QuickText.aspx
Balance | 0.37/0.44 | 0.6/0.9 | 0 | 0 | 0 | 0 | 0 | 0 | 0 | 0 | 0 | 0 | 0 | 0 | 0.04 max | 0.05 max | 0 | 0 | 0 | 0 | 0 | 400 | 41.7 | Steel094_09 | hot rolled | linear 250 C | MATWEB-THE ONLINE MATERIAL INFORMATION, http://www.matweb.com/search/QuickText.aspx
Balance | 0.37/0.44 | 0.6/0.9 | 0 | 0 | 0 | 0 | 0 | 0 | 0 | 0 | 0 | 0 | 0 | 0 | 0.04 max | 0.05 max | 0 | 0 | 0 | 0 | 0 | 300 | 45.7 | Steel094_10 | hot rolled | linear 250 C | MATWEB-THE ONLINE MATERIAL INFORMATION, http://www.matweb.com/search/QuickText.aspx
Balance | 0.37/0.44 | 0.6/0.9 | 0 | 0 | 0 | 0 | 0 | 0 | 0 | 0 | 0 | 0 | 0 | 0 | 0.04 max | 0.05 max | 0 | 0 | 0 | 0 | 0 | 200 | 48.1 | Steel094_11 | hot rolled | linear 20 C | MATWEB-THE ONLINE MATERIAL INFORMATION, http://www.matweb.com/search/QuickText.aspx
Balance | 0.31/0.38 | 0.6/0.9 | 0 | 0 | 0 | 0 | 0 | 0 | 0 | 0 | 0 | 0 | 0 | 0 | 0.04 max | 0.05 max | 0 | 0 | 0 | 0 | 0 | 100 | 43.6 | Steel095_07 | hot rolled | linear 20 C | MATWEB-THE ONLINE MATERIAL INFORMATION, http://www.matweb.com/search/QuickText.aspx
Balance | 0.31/0.38 | 0.6/0.9 | 0 | 0 | 0 | 0 | 0 | 0 | 0 | 0 | 0 | 0 | 0 | 0 | 0.04 max | 0.05 max | 0 | 0 | 0 | 0 | 0 | 0 | 50.7 | Steel095_08 | hot rolled | - | MATWEB-THE ONLINE MATERIAL INFORMATION, http://www.matweb.com/search/QuickText.aspx
Balance | 0.38/0.43 | 0.7/1 | 0 | 0.15/0.25 | 0 | 0.8/1.1 | 0 | 0 | 0 | 0.15/0.3 | 0 | 0 | 0 | 0 | 0.035 max | 0.04 max | 0 | 0 | 0 | 0 | 0 | 100 | 42.6 | Steel096_01 | annealed | linear 20 C | MATWEB-THE ONLINE MATERIAL INFORMATION, http://www.matweb.com/search/QuickText.aspx
Balance | 0.38/0.43 | 0.7/1 | 0 | 0.15/0.25 | 0 | 0.8/1.1 | 0 | 0 | 0 | 0.15/0.3 | 0 | 0 | 0 | 0 | 0.035 max | 0.04 max | 0 | 0 | 0 | 0 | 0 | 600 | 33 | Steel096_02 | annealed | linear 500 C | MATWEB-THE ONLINE MATERIAL INFORMATION, http://www.matweb.com/search/QuickText.aspx
Balance | 0.38/0.43 | 0.7/1 | 0 | 0.15/0.25 | 0 | 0.8/1.1 | 0 | 0 | 0 | 0.15/0.3 | 0 | 0 | 0 | 0 | 0.035 max | 0.04 max | 0 | 0 | 0 | 0 | 0 | 400 | 37.7 | Steel096_03 | annealed | linear 250 C | MATWEB-THE ONLINE MATERIAL INFORMATION, http://www.matweb.com/search/QuickText.aspx
Balance | 0.38/0.43 | 0.7/1 | 0 | 0.15/0.25 | 0 | 0.8/1.1 | 0 | 0 | 0 | 0.15/0.3 | 0 | 0 | 0 | 0 | 0.035 max | 0.04 max | 0 | 0 | 0 | 0 | 0 | 200 | 42.2 | Steel096_04 | - | - | MATWEB-THE ONLINE MATERIAL INFORMATION, http://www.matweb.com/search/QuickText.aspx
Balance | 0.34/0.41 | 0.6/1 | 0 | 0.2/0.3 | 0 | 0 | 0 | 0 | 0 | 0.15/0.35 | 0 | 0 | 0 | 0 | 0.035 max | 0.04 max | 0 | 0 | 0 | 0 | 0 | 100 | 48.1 | Steel097_01 | - | - | MATWEB-THE ONLINE MATERIAL INFORMATION, http://www.matweb.com/search/QuickText.aspx
Balance | 0.34/0.41 | 0.6/1 | 0 | 0.2/0.3 | 0 | 0 | 0 | 0 | 0 | 0.15/0.35 | 0 | 0 | 0 | 0 | 0.035 max | 0.04 max | 0 | 0 | 0 | 0 | 0 | 600 | 33.9 | Steel097_02 | - | - | MATWEB-THE ONLINE MATERIAL INFORMATION, http://www.matweb.com/search/QuickText.aspx
Balance | 0.34/0.41 | 0.6/1 | 0 | 0.2/0.3 | 0 | 0 | 0 | 0 | 0 | 0.15/0.35 | 0 | 0 | 0 | 0 | 0.035 max | 0.04 max | 0 | 0 | 0 | 0 | 0 | 400 | 39.4 | Steel097_03 | - | - | MATWEB-THE ONLINE MATERIAL INFORMATION, http://www.matweb.com/search/QuickText.aspx
Balance | 0.34/0.41 | 0.6/1 | 0 | 0.2/0.3 | 0 | 0 | 0 | 0 | 0 | 0.15/0.35 | 0 | 0 | 0 | 0 | 0.035 max | 0.04 max | 0 | 0 | 0 | 0 | 0 | 200 | 45.3 | Steel097_04 | - | - | MATWEB-THE ONLINE MATERIAL INFORMATION, http://www.matweb.com/search/QuickText.aspx
Balance | 0.35/0.4 | 0.7/0.9 | 0 | 0.2/0.3 | 0 | 0 | 0 | 0 | 0 | 0.15/0.35 | 0 | 0 | 0 | 0 | 0.035 max | 0.04 max | 0 | 0 | 0 | 0 | 0 | 100 | 48.1 | Steel098_01 | - | - | MATWEB-THE ONLINE MATERIAL INFORMATION, http://www.matweb.com/search/QuickText.aspx
Balance | 0.35/0.4 | 0.7/0.9 | 0 | 0.2/0.3 | 0 | 0 | 0 | 0 | 0 | 0.15/0.35 | 0 | 0 | 0 | 0 | 0.035 max | 0.04 max | 0 | 0 | 0 | 0 | 0 | 600 | 33.9 | Steel098_02 | - | - | MATWEB-THE ONLINE MATERIAL INFORMATION, http://www.matweb.com/search/QuickText.aspx
Balance | 0.35/0.4 | 0.7/0.9 | 0 | 0.2/0.3 | 0 | 0 | 0 | 0 | 0 | 0.15/0.35 | 0 | 0 | 0 | 0 | 0.035 max | 0.04 max | 0 | 0 | 0 | 0 | 0 | 400 | 39.4 | Steel098_03 | - | - | MATWEB-THE ONLINE MATERIAL INFORMATION, http://www.matweb.com/search/QuickText.aspx
Balance | 0.35/0.4 | 0.7/0.9 | 0 | 0.2/0.3 | 0 | 0 | 0 | 0 | 0 | 0.15/0.35 | 0 | 0 | 0 | 0 | 0.035 max | 0.04 max | 0 | 0 | 0 | 0 | 0 | 200 | 45.3 | Steel098_04 | - | - | MATWEB-THE ONLINE MATERIAL INFORMATION, http://www.matweb.com/search/QuickText.aspx
Balance | 0.03 max | 0.1 max | 18.5 | 4.8 | 0 | 0 | 0 | 0.1 | 0 | 0.1 max | 0 | 0.003 | 1.4 | 12 | 0.01 max | 0.01 max | 0 | 0 | 0.01 | 0 | 0 | 20 | 25.3 | Steel099_01 | - | - | MATWEB-THE ONLINE MATERIAL INFORMATION, http://www.matweb.com/search/QuickText.aspx
Balance | 0.03 max | 0.1 max | 18.5 | 4.8 | 0 | 0 | 0 | 0.1 | 0 | 0.1 max | 0 | 0.003 | 1.4 | 12 | 0.01 max | 0.01 max | 0 | 0 | 0.01 | 0 | 0 | 50 | 25.8 | Steel099_02 | - | - | MATWEB-THE ONLINE MATERIAL INFORMATION, http://www.matweb.com/search/QuickText.aspx
Balance | 0.03 max | 0.1 max | 18.5 | 4.8 | 0 | 0 | 0 | 0.1 | 0 | 0.1 max | 0 | 0.003 | 1.4 | 12 | 0.01 max | 0.01 max | 0 | 0 | 0.01 | 0 | 0 | 100 | 27 | Steel099_04 | - | - | MATWEB-THE ONLINE MATERIAL INFORMATION, http://www.matweb.com/search/QuickText.aspx
Balance | 0.03max | 0.1max | 18.5 | 4.8 | 0 | 0 | 0 | 0.1 | 0 | 0.1max | 0 | .003 max | 0.6 | 9 | 0.01 max | 0.01 max | 0 | 0 | 0.01 | 0 | 0 | 20 | 25.3 | Steel100_01 | - | - | MATWEB-THE ONLINE MATERIAL INFORMATION, http://www.matweb.com/search/QuickText.aspx
Balance | 0.03max | 0.1max | 18.5 | 4.8 | 0 | 0 | 0 | 0.1 | 0 | 0.1max | 0 | .003 max | 0.6 | 9 | 0.01 max | 0.01 max | 0 | 0 | 0.01 | 0 | 0 | 50 | 25.8 | Steel100_03 | - | - | MATWEB-THE ONLINE MATERIAL INFORMATION, http://www.matweb.com/search/QuickText.aspx
Balance | 0.03max | 0.1max | 18.5 | 4.8 | 0 | 0 | 0 | 0.1 | 0 | 0.1max | 0 | .003 max | 0.6 | 9 | 0.01 max | 0.01 max | 0 | 0 | 0.01 | 0 | 0 | 100 | 27 | Steel100_04 | - | - | MATWEB-THE ONLINE MATERIAL INFORMATION, http://www.matweb.com/search/QuickText.aspx
Balance | 0.03 max | 0.1 | 18.5 | 3.25 | 0 | 0 | 0 | 0.1 | 0 | 0.1max | 0 | 0.003 | 0.2 | 8.5 | 0.01 max | 0.01 max | 0 | 0 | 0.01 | 0 | 0 | 20 | 25.3 | Steel101_02 | - | - | MATWEB-THE ONLINE MATERIAL INFORMATION, http://www.matweb.com/search/QuickText.aspx
Balance | 0.03 max | 0.1 | 18.5 | 3.25 | 0 | 0 | 0 | 0.1 | 0 | 0.1max | 0 | 0.003 | 0.2 | 8.5 | 0.01 max | 0.01 max | 0 | 0 | 0.01 | 0 | 0 | 50 | 25.8 | Steel101_03 | - | - | MATWEB-THE ONLINE MATERIAL INFORMATION, http://www.matweb.com/search/QuickText.aspx
Balance | 0.03 max | 0.1 | 18.5 | 3.25 | 0 | 0 | 0 | 0.1 | 0 | 0.1max | 0 | 0.003 | 0.2 | 8.5 | 0.01 max | 0.01 max | 0 | 0 | 0.01 | 0 | 0 | 100 | 27 | Steel101_04 | - | - | MATWEB-THE ONLINE MATERIAL INFORMATION, http://www.matweb.com/search/QuickText.aspx
Balance | 0.03 max | 0.1max | 18.5 | 4.8 | 0 | 0 | 0 | 0.1 | 0 | 0.1max | 0 | 0.003 | 0.4 | 7.5 | 0.01 max | 0.01 max | 0 | 0 | 0.01 | 0 | 0 | 20 | 25.3 | Steel102_02 | - | - | MATWEB-THE ONLINE MATERIAL INFORMATION, http://www.matweb.com/search/QuickText.aspx
Balance | 0.03 max | 0.1max | 18.5 | 4.8 | 0 | 0 | 0 | 0.1 | 0 | 0.1max | 0 | 0.003 | 0.4 | 7.5 | 0.01 max | 0.01 max | 0 | 0 | 0.01 | 0 | 0 | 50 | 25.8 | Steel102_03 | - | - | MATWEB-THE ONLINE MATERIAL INFORMATION, http://www.matweb.com/search/QuickText.aspx
Balance | 0.03 max | 0.1max | 18.5 | 4.8 | 0 | 0 | 0 | 0.1 | 0 | 0.1max | 0 | 0.003 | 0.4 | 7.5 | 0.01 max | 0.01 max | 0 | 0 | 0.01 | 0 | 0 | 100 | 27 | Steel102_04 | - | - | MATWEB-THE ONLINE MATERIAL INFORMATION, http://www.matweb.com/search/QuickText.aspx
Balance | 0.74/0.88 | 0.6/0.9 | 0 | 0 | 0 | 0 | 0 | 0 | 0 | 0 | 0 | 0 | 0 | 0 | 0.04 max | 0.05 max | 0 | 0 | 0 | 0 | 0 | 0 | 47.7 | Steel103_01 | oil quenched from 815C | - | MATWEB-THE ONLINE MATERIAL INFORMATION, http://www.matweb.com/search/QuickText.aspx
Balance | 0.74/0.88 | 0.6/0.9 | 0 | 0 | 0 | 0 | 0 | 0 | 0 | 0 | 0 | 0 | 0 | 0 | 0.04 max | 0.05 max | 0 | 0 | 0 | 0 | 0 | 800 | 24.4 | Steel103_02 | oil quenched from 815C | - | MATWEB-THE ONLINE MATERIAL INFORMATION, http://www.matweb.com/search/QuickText.aspx
Balance | 0.74/0.88 | 0.6/0.9 | 0 | 0 | 0 | 0 | 0 | 0 | 0 | 0 | 0 | 0 | 0 | 0 | 0.04 max | 0.05 max | 0 | 0 | 0 | 0 | 0 | 1000 | 26.8 | Steel103_03 | oil quenched from 815C | - | MATWEB-THE ONLINE MATERIAL INFORMATION, http://www.matweb.com/search/QuickText.aspx
Balance | 0.74/0.88 | 0.6/0.9 | 0 | 0 | 0 | 0 | 0 | 0 | 0 | 0 | 0 | 0 | 0 | 0 | 0.04 max | 0.05 max | 0 | 0 | 0 | 0 | 0 | 700 | 30.1 | Steel103_04 | oil quenched from 815C | linear 500 C | MATWEB-THE ONLINE MATERIAL INFORMATION, http://www.matweb.com/search/QuickText.aspx
Balance | 0.74/0.88 | 0.6/0.9 | 0 | 0 | 0 | 0 | 0 | 0 | 0 | 0 | 0 | 0 | 0 | 0 | 0.04 max | 0.05 max | 0 | 0 | 0 | 0 | 0 | 1200 | 30.1 | Steel103_05 | oil quenched from 815C | - | MATWEB-THE ONLINE MATERIAL INFORMATION, http://www.matweb.com/search/QuickText.aspx
Balance | 0.74/0.88 | 0.6/0.9 | 0 | 0 | 0 | 0 | 0 | 0 | 0 | 0 | 0 | 0 | 0 | 0 | 0.04 max | 0.05 max | 0 | 0 | 0 | 0 | 0 | 600 | 32.7 | Steel103_06 | oil quenched from 815C | linear 500 C | MATWEB-THE ONLINE MATERIAL INFORMATION, http://www.matweb.com/search/QuickText.aspx
Balance | 0.74/0.88 | 0.6/0.9 | 0 | 0 | 0 | 0 | 0 | 0 | 0 | 0 | 0 | 0 | 0 | 0 | 0.04 max | 0.05 max | 0 | 0 | 0 | 0 | 0 | 500 | 35.1 | Steel103_07 | oil quenched from 815C | linear 500 C | MATWEB-THE ONLINE MATERIAL INFORMATION, http://www.matweb.com/search/QuickText.aspx
Balance | 0.74/0.88 | 0.6/0.9 | 0 | 0 | 0 | 0 | 0 | 0 | 0 | 0 | 0 | 0 | 0 | 0 | 0.04 max | 0.05 max | 0 | 0 | 0 | 0 | 0 | 400 | 38.1 | Steel103_08 | oil quenched from 815C | linear 250 C | MATWEB-THE ONLINE MATERIAL INFORMATION, http://www.matweb.com/search/QuickText.aspx
Balance | 0.74/0.88 | 0.6/0.9 | 0 | 0 | 0 | 0 | 0 | 0 | 0 | 0 | 0 | 0 | 0 | 0 | 0.04 max | 0.05 max | 0 | 0 | 0 | 0 | 0 | 300 | 41.3 | Steel103_09 | oil quenched from 815C | linear 250 C | MATWEB-THE ONLINE MATERIAL INFORMATION, http://www.matweb.com/search/QuickText.aspx
Balance | 0.74/0.88 | 0.6/0.9 | 0 | 0 | 0 | 0 | 0 | 0 | 0 | 0 | 0 | 0 | 0 | 0 | 0.04 max | 0.05 max | 0 | 0 | 0 | 0 | 0 | 200 | 45.2 | Steel103_10 | oil quenched from 815C | linear 20 C | MATWEB-THE ONLINE MATERIAL INFORMATION, http://www.matweb.com/search/QuickText.aspx
Balance | 0.74/0.88 | 0.6/0.9 | 0 | 0 | 0 | 0 | 0 | 0 | 0 | 0 | 0 | 0 | 0 | 0 | 0.04 max | 0.05 max | 0 | 0 | 0 | 0 | 0 | 100 | 48.1 | Steel103_11 | oil quenched from 815C | linear 20 C | MATWEB-THE ONLINE MATERIAL INFORMATION, http://www.matweb.com/search/QuickText.aspx
Balance | 0.09 | 0 | 9 | 0 | 0 | 0 | 0 | 0 | 0 | 0 | 0 | 0 | 0 | 0 | 0 | 0 | 0 | 0 | 0 | 0 | 0 | -200 | 16 | Steel151_01 | - | - | Smithhalls hand book 14-44
Balance | 0.09 | 0 | 9 | 0 | 0 | 0 | 0 | 0 | 0 | 0 | 0 | 0 | 0 | 0 | 0 | 0 | 0 | 0 | 0 | 0 | 0 | -150 | 19.5 | Steel151_02 | - | - | Smithhalls hand book 14-44
Balance | 0.09 | 0 | 9 | 0 | 0 | 0 | 0 | 0 | 0 | 0 | 0 | 0 | 0 | 0 | 0 | 0 | 0 | 0 | 0 | 0 | 0 | -100 | 23 | Steel151_03 | - | - | Smithhalls hand book 14-44
Balance | 0.09 | 0 | 9 | 0 | 0 | 0 | 0 | 0 | 0 | 0 | 0 | 0 | 0 | 0 | 0 | 0 | 0 | 0 | 0 | 0 | 0 | -50 | 26.5 | Steel151_04 | - | - | Smithhalls hand book 14-44
Balance | 0.09 | 0 | 9 | 0 | 0 | 0 | 0 | 0 | 0 | 0 | 0 | 0 | 0 | 0 | 0 | 0 | 0 | 0 | 0 | 0 | 0 | 23 | 29.5 | Steel151_05 | - | - | Smithhalls hand book 14-44
Balance | 0.09 | 0 | 9 | 0 | 0 | 0 | 0 | 0 | 0 | 0 | 0 | 0 | 0 | 0 | 0 | 0 | 0 | 0 | 0 | 0 | 0 | 100 | 32 | Steel151_06 | - | - | Smithhalls hand book 14-44
Balance | 0.09 | 0 | 9 | 0 | 0 | 0 | 0 | 0 | 0 | 0 | 0 | 0 | 0 | 0 | 0 | 0 | 0 | 0 | 0 | 0 | 0 | 200 | 34 | Steel151_07 | - | - | Smithhalls hand book 14-44
Balance | 0.09 | 0 | 9 | 0 | 0 | 0 | 0 | 0 | 0 | 0 | 0 | 0 | 0 | 0 | 0 | 0 | 0 | 0 | 0 | 0 | 0 | 300 | 34.5 | Steel151_08 | - | - | Smithhalls hand book 14-44
Balance | 0.35-0.4 | 0.7-0.9 | 0 | 0.2-0.3 | 0 | 0 | 0 | 0 | 0 | 0.15-0.35 | 0 | 0 | 0 | 0 | 0.035 | 0.04 | 0 | 0 | 0 | 0 | 0 | 100 | 48.2 | Steel162_01 | hardened and tempered | - | Metals hand book, tenth edition , Vol 1, ASM International p.195-198 (1999).
Balance | 0.35-0.4 | 0.7-0.9 | 0 | 0.2-0.3 | 0 | 0 | 0 | 0 | 0 | 0.15-0.35 | 0 | 0 | 0 | 0 | 0.035 | 0.04 | 0 | 0 | 0 | 0 | 0 | 200 | 45.6 | Steel162_02 | hardened and tempered | - | Metals hand book, tenth edition , Vol 1, ASM International p.195-198 (1999).
Balance | 0.35-0.4 | 0.7-0.9 | 0 | 0.2-0.3 | 0 | 0 | 0 | 0 | 0 | 0.15-0.35 | 0 | 0 | 0 | 0 | 0.035 | 0.04 | 0 | 0 | 0 | 0 | 0 | 400 | 39.4 | Steel162_03 | hardened and tempered | - | Metals hand book, tenth edition , Vol 1, ASM International p.195-198 (1999).
Balance | 0.35-0.4 | 0.7-0.9 | 0 | 0.2-0.3 | 0 | 0 | 0 | 0 | 0 | 0.15-0.35 | 0 | 0 | 0 | 0 | 0.035 | 0.04 | 0 | 0 | 0 | 0 | 0 | 600 | 33.9 | Steel162_04 | hardened and tempered | - | Metals hand book, tenth edition , Vol 1, ASM International p.195-198 (1999).
Balance | 0.28-0.33 | 0.4-0.6 | 0 | 0.15-0.25 | 0 | 0.8-1.1 | 0 | 0 | 0 | 0.15-0.35 | 0 | 0 | 0 | 0 | 0.035 max | 0.04 max | 0 | 0 | 0 | 0 | 0 | 100 | 42.7 | Steel163_01 | hardened and tempered | - | Metals hand book, tenth edition , Vol 1, ASM International p.195-198 (1999).
Balance | 0.28-0.33 | 0.4-0.6 | 0 | 0.15-0.25 | 0 | 0.8-1.1 | 0 | 0 | 0 | 0.15-0.35 | 0 | 0 | 0 | 0 | 0.035 max | 0.04 max | 0 | 0 | 0 | 0 | 0 | 300 | 40.6 | Steel163_02 | hardened and tempered | - | Metals hand book, tenth edition , Vol 1, ASM International p.195-198 (1999).
Balance | 0.28-0.33 | 0.4-0.6 | 0 | 0.15-0.25 | 0 | 0.8-1.1 | 0 | 0 | 0 | 0.15-0.35 | 0 | 0 | 0 | 0 | 0.035 max | 0.04 max | 0 | 0 | 0 | 0 | 0 | 500 | 37.3 | Steel163_03 | hardened and tempered | - | Metals hand book, tenth edition , Vol 1, ASM International p.195-198 (1999).
Balance | 0.28-0.33 | 0.4-0.6 | 0 | 0.15-0.25 | 0 | 0.8-1.1 | 0 | 0 | 0 | 0.15-0.35 | 0 | 0 | 0 | 0 | 0.035 max | 0.04 max | 0 | 0 | 0 | 0 | 0 | 700 | 31 | Steel163_04 | hardened and tempered | - | Metals hand book, tenth edition , Vol 1, ASM International p.195-198 (1999).
Balance | 0.28-0.33 | 0.4-0.6 | 0 | 0.15-0.25 | 0 | 0.8-1.1 | 0 | 0 | 0 | 0.15-0.35 | 0 | 0 | 0 | 0 | 0.035 max | 0.04 max | 0 | 0 | 0 | 0 | 0 | 1000 | 28.1 | Steel163_05 | hardened and tempered | - | Metals hand book, tenth edition , Vol 1, ASM International p.195-198 (1999).
Balance | 0.28-0.33 | 0.4-0.6 | 0 | 0.15-0.25 | 0 | 0.8-1.1 | 0 | 0 | 0 | 0.15-0.35 | 0 | 0 | 0 | 0 | 0.035 max | 0.04 max | 0 | 0 | 0 | 0 | 0 | 1200 | 30.1 | Steel163_06 | hardened and tempered | - | Metals hand book, tenth edition , Vol 1, ASM International p.195-198 (1999).
Balance | 0.38-0.43 | 0.7-1 | 0 | 0.15-0.25 | 0 | 0.8-1.1 | 0 | 0 | 0 | 0.15-0.3 | 0 | 0 | 0 | 0 | 0.035 max | 0.04 max | 0 | 0 | 0 | 0 | 0 | 100 | 42.7 | Steel164_01 | hardened and tempered | - | Metals hand book, tenth edition , Vol 1, ASM International p.195-198 (1999).
Balance | 0.38-0.43 | 0.7-1 | 0 | 0.15-0.25 | 0 | 0.8-1.1 | 0 | 0 | 0 | 0.15-0.3 | 0 | 0 | 0 | 0 | 0.035 max | 0.04 max | 0 | 0 | 0 | 0 | 0 | 200 | 42.3 | Steel164_02 | hardened and tempered | - | Metals hand book, tenth edition , Vol 1, ASM International p.195-198 (1999).
Balance | 0.38-0.43 | 0.7-1 | 0 | 0.15-0.25 | 0 | 0.8-1.1 | 0 | 0 | 0 | 0.15-0.3 | 0 | 0 | 0 | 0 | 0.035 max | 0.04 max | 0 | 0 | 0 | 0 | 0 | 400 | 37.7 | Steel164_03 | hardened and tempered | - | Metals hand book, tenth edition , Vol 1, ASM International p.195-198 (1999).
Balance | 0.38-0.43 | 0.7-1 | 0 | 0.15-0.25 | 0 | 0.8-1.1 | 0 | 0 | 0 | 0.15-0.3 | 0 | 0 | 0 | 0 | 0.035 max | 0.04 max | 0 | 0 | 0 | 0 | 0 | 600 | 33.1 | Steel164_04 | hardened and tempered | - | Metals hand book, tenth edition , Vol 1, ASM International p.195-198 (1999).
Balance | 0.3-0.35 | 0.7 | 0 | 0 | 0 | 0.88 | 0 | 0 | 0 | 0.23 | 0 | 0 | 0 | 0 | 0.035 max | 0.04 max | 0 | 0 | 0 | 0 | 0 | 0 | 48.6 | Steel165_01 | unknown | - | Metals hand book, tenth edition , Vol 1, ASM International p.195-198 (1999).
Balance | 0.3-0.35 | 0.7 | 0 | 0 | 0 | 0.88 | 0 | 0 | 0 | 0.23 | 0 | 0 | 0 | 0 | 0.035 max | 0.04 max | 0 | 0 | 0 | 0 | 0 | 100 | 46.5 | Steel165_02 | unknown | - | Metals hand book, tenth edition , Vol 1, ASM International p.195-198 (1999).
Balance | 0.3-0.35 | 0.7 | 0 | 0 | 0 | 0.88 | 0 | 0 | 0 | 0.23 | 0 | 0 | 0 | 0 | 0.035 max | 0.04 max | 0 | 0 | 0 | 0 | 0 | 200 | 44.4 | Steel165_03 | unknown | - | Metals hand book, tenth edition , Vol 1, ASM International p.195-198 (1999).
Balance | 0.3-0.35 | 0.7 | 0 | 0 | 0 | 0.88 | 0 | 0 | 0 | 0.23 | 0 | 0 | 0 | 0 | 0.035 max | 0.04 max | 0 | 0 | 0 | 0 | 0 | 300 | 42.3 | Steel165_04 | unknown | - | Metals hand book, tenth edition , Vol 1, ASM International p.195-198 (1999).
Balance | 0.3-0.35 | 0.7 | 0 | 0 | 0 | 0.88 | 0 | 0 | 0 | 0.23 | 0 | 0 | 0 | 0 | 0.035 max | 0.04 max | 0 | 0 | 0 | 0 | 0 | 400 | 38.5 | Steel165_05 | unknown | - | Metals hand book, tenth edition , Vol 1, ASM International p.195-198 (1999).
Balance | 0.3-0.35 | 0.7 | 0 | 0 | 0 | 0.88 | 0 | 0 | 0 | 0.23 | 0 | 0 | 0 | 0 | 0.035 max | 0.04 max | 0 | 0 | 0 | 0 | 0 | 500 | 35.6 | Steel165_06 | unknown | - | Metals hand book, tenth edition , Vol 1, ASM International p.195-198 (1999).
Balance | 0.3-0.35 | 0.7 | 0 | 0 | 0 | 0.88 | 0 | 0 | 0 | 0.23 | 0 | 0 | 0 | 0 | 0.035 max | 0.04 max | 0 | 0 | 0 | 0 | 0 | 600 | 31.8 | Steel165_07 | unknown | - | Metals hand book, tenth edition , Vol 1, ASM International p.195-198 (1999).
Balance | 0.3-0.35 | 0.7 | 0 | 0 | 0 | 0.88 | 0 | 0 | 0 | 0.23 | 0 | 0 | 0 | 0 | 0.035 max | 0.04 max | 0 | 0 | 0 | 0 | 0 | 700 | 28.9 | Steel165_08 | unknown | - | Metals hand book, tenth edition , Vol 1, ASM International p.195-198 (1999).
Balance | 0.3-0.35 | 0.7 | 0 | 0 | 0 | 0.88 | 0 | 0 | 0 | 0.23 | 0 | 0 | 0 | 0 | 0.035 max | 0.04 max | 0 | 0 | 0 | 0 | 0 | 800 | 26 | Steel165_09 | unknown | - | Metals hand book, tenth edition , Vol 1, ASM International p.195-198 (1999).
Balance | 0.3-0.35 | 0.7 | 0 | 0 | 0 | 0.88 | 0 | 0 | 0 | 0.23 | 0 | 0 | 0 | 0 | 0.035 max | 0.04 max | 0 | 0 | 0 | 0 | 0 | 1000 | 28.1 | Steel165_10 | unknown | - | Metals hand book, tenth edition , Vol 1, ASM International p.195-198 (1999).
Balance | 0.3-0.35 | 0.7 | 0 | 0 | 0 | 0.88 | 0 | 0 | 0 | 0.23 | 0 | 0 | 0 | 0 | 0.035 max | 0.04 max | 0 | 0 | 0 | 0 | 0 | 1200 | 30.1 | Steel165_11 | unknown | - | Metals hand book, tenth edition , Vol 1, ASM International p.195-198 (1999).
Balance | 0.38-0.43 | 0.8 | 0 | 0 | 0 | 0.8 | 0 | 0 | 0 | 0.23 | 0 | 0 | 0 | 0 | 0.035 max | 0.04 max | 0 | 0 | 0 | 0 | 0 | 100 | 44.8 | Steel166_01 | hardened and tempered | - | Metals hand book, tenth edition , Vol 1, ASM International p.195-198 (1999).
Balance | 0.38-0.43 | 0.8 | 0 | 0 | 0 | 0.8 | 0 | 0 | 0 | 0.23 | 0 | 0 | 0 | 0 | 0.035 max | 0.04 max | 0 | 0 | 0 | 0 | 0 | 200 | 43.5 | Steel166_02 | hardened and tempered | - | Metals hand book, tenth edition , Vol 1, ASM International p.195-198 (1999).
Balance | 0.38-0.43 | 0.8 | 0 | 0 | 0 | 0.8 | 0 | 0 | 0 | 0.23 | 0 | 0 | 0 | 0 | 0.035 max | 0.04 max | 0 | 0 | 0 | 0 | 0 | 400 | 37.7 | Steel166_03 | hardened and tempered | - | Metals hand book, tenth edition , Vol 1, ASM International p.195-198 (1999).
Balance | 0.38-0.43 | 0.8 | 0 | 0 | 0 | 0.8 | 0 | 0 | 0 | 0.23 | 0 | 0 | 0 | 0 | 0.035 max | 0.04 max | 0 | 0 | 0 | 0 | 0 | 600 | 31.4 | Steel166_04 | hardened and tempered | - | Metals hand book, tenth edition , Vol 1, ASM International p.195-198 (1999).
Balance | 0.008 max | 0.1 | 14 | 4.5 | 0 | 0.3 max | 0 | 0 | 0 | 0.1 max | 0 | 0 | 0.2 | 10.5 | 0 | 0 | 0 | 0 | 0 | 0 | 0 | 200 | 26 | Steel167_01 | - | - | METSO
Balance | 0.008 max | 0.1 | 14 | 4.5 | 0 | 0.3 max | 0 | 0 | 0 | 0.1 max | 0 | 0 | 0.2 | 10.5 | 0 | 0 | 0 | 0 | 0 | 0 | 0 | 600 | 34 | Steel167_02 | - | - | METSO
Balance | 0.39 | 0.4 | 0 | 1.4 | 0.9 | 5.2 | 0 | 0 | 0 | 1 | 0 | 0 | 0 | 0 | 0 | 0 | 0 | 0 | 0 | 0 | 0 | 20 | 25 | Steel168_01 | soft annealed | - | UDDEHOLM
Balance | 0.39 | 0.4 | 0 | 1.4 | 0.9 | 5.2 | 0 | 0 | 0 | 1 | 0 | 0 | 0 | 0 | 0 | 0 | 0 | 0 | 0 | 0 | 0 | 400 | 29 | Steel168_02 | soft annealed | - | UDDEHOLM
Balance | 0.39 | 0.4 | 0 | 1.4 | 0.9 | 5.2 | 0 | 0 | 0 | 1 | 0 | 0 | 0 | 0 | 0 | 0 | 0 | 0 | 0 | 0 | 0 | 600 | 30 | Steel168_03 | soft annealed | - | UDDEHOLM
Balance | 0.4 | 0.4 | 0 | 1.35 | 1 | 5.15 | 0 | 0 | 0 | 1.05 | 0 | 0 | 0 | 0 | 0 | 0 | 0 | 0 | 0 | 0 | 0 | 20 | 25 | Steel169_01 | - | - | metal. ravne-x40CrMoV5-1
Balance | 0.4 | 0.4 | 0 | 1.35 | 1 | 5.15 | 0 | 0 | 0 | 1.05 | 0 | 0 | 0 | 0 | 0 | 0 | 0 | 0 | 0 | 0 | 0 | 500 | 28.5 | Steel169_02 | - | - | metal. ravne-x40CrMoV5-1
Balance | 0.4 | 0.4 | 0 | 1.35 | 1 | 5.15 | 0 | 0 | 0 | 1.05 | 0 | 0 | 0 | 0 | 0 | 0 | 0 | 0 | 0 | 0 | 0 | 600 | 29.3 | Steel169_03 | - | - | metal. ravne-x40CrMoV5-1
Balance | 0.8 | 0.32 | 0.13 | 0.01 max | 0 | 0.11 | 0 | 0.004 | 0 | 0.13 | 0 | 0 | 0 | 0.07 | 0.008 | 0.009 | 0 | 0.021 | 0 | 0 | 0 | 0 | 49.84 | Steel170_01 | - | - | R. W. Powell, D.Sc., F. INST. P., ASSISTED BY M. J. HICKMAN, Journal of the iron and Steel institute, 154 (1946).
Balance | 0.8 | 0.32 | 0.13 | 0.01 max | 0 | 0.11 | 0 | 0.004 | 0 | 0.13 | 0 | 0 | 0 | 0.07 | 0.008 | 0.009 | 0 | 0.021 | 0 | 0 | 0 | 50 | 49.42 | Steel170_02 | - | - | R. W. Powell, D.Sc., F. INST. P., ASSISTED BY M. J. HICKMAN, Journal of the iron and Steel institute, 154 (1946).
Balance | 0.8 | 0.32 | 0.13 | 0.01 max | 0 | 0.11 | 0 | 0.004 | 0 | 0.13 | 0 | 0 | 0 | 0.07 | 0.008 | 0.009 | 0 | 0.021 | 0 | 0 | 0 | 100 | 48.165 | Steel170_03 | - | - | R. W. Powell, D.Sc., F. INST. P., ASSISTED BY M. J. HICKMAN, Journal of the iron and Steel institute, 154 (1946).
Balance | 0.8 | 0.32 | 0.13 | 0.01 max | 0 | 0.11 | 0 | 0.004 | 0 | 0.13 | 0 | 0 | 0 | 0.07 | 0.008 | 0.009 | 0 | 0.021 | 0 | 0 | 0 | 150 | 46.9 | Steel170_04 | - | - | R. W. Powell, D.Sc., F. INST. P., ASSISTED BY M. J. HICKMAN, Journal of the iron and Steel institute, 154 (1946).
Balance | 0.8 | 0.32 | 0.13 | 0.01 max | 0 | 0.11 | 0 | 0.004 | 0 | 0.13 | 0 | 0 | 0 | 0.07 | 0.008 | 0.009 | 0 | 0.021 | 0 | 0 | 0 | 200 | 45.23 | Steel170_05 | - | - | R. W. Powell, D.Sc., F. INST. P., ASSISTED BY M. J. HICKMAN, Journal of the iron and Steel institute, 154 (1946).
Balance | 0.8 | 0.32 | 0.13 | 0.01 max | 0 | 0.11 | 0 | 0.004 | 0 | 0.13 | 0 | 0 | 0 | 0.07 | 0.008 | 0.009 | 0 | 0.021 | 0 | 0 | 0 | 250 | 43.14 | Steel170_06 | - | - | R. W. Powell, D.Sc., F. INST. P., ASSISTED BY M. J. HICKMAN, Journal of the iron and Steel institute, 154 (1946).
Balance | 0.8 | 0.32 | 0.13 | 0.01 max | 0 | 0.11 | 0 | 0.004 | 0 | 0.13 | 0 | 0 | 0 | 0.07 | 0.008 | 0.009 | 0 | 0.021 | 0 | 0 | 0 | 300 | 41.46 | Steel170_07 | - | - | R. W. Powell, D.Sc., F. INST. P., ASSISTED BY M. J. HICKMAN, Journal of the iron and Steel institute, 154 (1946).
Balance | 0.8 | 0.32 | 0.13 | 0.01 max | 0 | 0.11 | 0 | 0.004 | 0 | 0.13 | 0 | 0 | 0 | 0.07 | 0.008 | 0.009 | 0 | 0.021 | 0 | 0 | 0 | 350 | 39.79 | Steel170_08 | - | - | R. W. Powell, D.Sc., F. INST. P., ASSISTED BY M. J. HICKMAN, Journal of the iron and Steel institute, 154 (1946).
Balance | 0.8 | 0.32 | 0.13 | 0.01 max | 0 | 0.11 | 0 | 0.004 | 0 | 0.13 | 0 | 0 | 0 | 0.07 | 0.008 | 0.009 | 0 | 0.021 | 0 | 0 | 0 | 400 | 38.11 | Steel170_09 | - | - | R. W. Powell, D.Sc., F. INST. P., ASSISTED BY M. J. HICKMAN, Journal of the iron and Steel institute, 154 (1946).
Balance | 0.8 | 0.32 | 0.13 | 0.01 max | 0 | 0.11 | 0 | 0.004 | 0 | 0.13 | 0 | 0 | 0 | 0.07 | 0.008 | 0.009 | 0 | 0.021 | 0 | 0 | 0 | 450 | 36.44 | Steel170_10 | - | - | R. W. Powell, D.Sc., F. INST. P., ASSISTED BY M. J. HICKMAN, Journal of the iron and Steel institute, 154 (1946).
Balance | 0.8 | 0.32 | 0.13 | 0.01 max | 0 | 0.11 | 0 | 0.004 | 0 | 0.13 | 0 | 0 | 0 | 0.07 | 0.008 | 0.009 | 0 | 0.021 | 0 | 0 | 0 | 500 | 35.18 | Steel170_11 | - | - | R. W. Powell, D.Sc., F. INST. P., ASSISTED BY M. J. HICKMAN, Journal of the iron and Steel institute, 154 (1946).
Balance | 0.8 | 0.32 | 0.13 | 0.01 max | 0 | 0.11 | 0 | 0.004 | 0 | 0.13 | 0 | 0 | 0 | 0.07 | 0.008 | 0.009 | 0 | 0.021 | 0 | 0 | 0 | 550 | 33.43 | Steel170_12 | - | - | R. W. Powell, D.Sc., F. INST. P., ASSISTED BY M. J. HICKMAN, Journal of the iron and Steel institute, 154 (1946).
Balance | 0.8 | 0.32 | 0.13 | 0.01 max | 0 | 0.11 | 0 | 0.004 | 0 | 0.13 | 0 | 0 | 0 | 0.07 | 0.008 | 0.009 | 0 | 0.021 | 0 | 0 | 0 | 600 | 32.67 | Steel170_13 | - | - | R. W. Powell, D.Sc., F. INST. P., ASSISTED BY M. J. HICKMAN, Journal of the iron and Steel institute, 154 (1946).
Balance | 0.8 | 0.32 | 0.13 | 0.01 max | 0 | 0.11 | 0 | 0.004 | 0 | 0.13 | 0 | 0 | 0 | 0.07 | 0.008 | 0.009 | 0 | 0.021 | 0 | 0 | 0 | 650 | 31.41 | Steel170_14 | - | - | R. W. Powell, D.Sc., F. INST. P., ASSISTED BY M. J. HICKMAN, Journal of the iron and Steel institute, 154 (1946).
Balance | 0.8 | 0.32 | 0.13 | 0.01 max | 0 | 0.11 | 0 | 0.004 | 0 | 0.13 | 0 | 0 | 0 | 0.07 | 0.008 | 0.009 | 0 | 0.021 | 0 | 0 | 0 | 700 | 30.156 | Steel170_15 | - | - | R. W. Powell, D.Sc., F. INST. P., ASSISTED BY M. J. HICKMAN, Journal of the iron and Steel institute, 154 (1946).
Balance | 0.8 | 0.32 | 0.13 | 0.01 max | 0 | 0.11 | 0 | 0.004 | 0 | 0.13 | 0 | 0 | 0 | 0.07 | 0.008 | 0.009 | 0 | 0.021 | 0 | 0 | 0 | 720 | 29.73 | Steel170_16 | - | - | R. W. Powell, D.Sc., F. INST. P., ASSISTED BY M. J. HICKMAN, Journal of the iron and Steel institute, 154 (1946).
Balance | 0.8 | 0.32 | 0.13 | 0.01 max | 0 | 0.11 | 0 | 0.004 | 0 | 0.13 | 0 | 0 | 0 | 0.07 | 0.008 | 0.009 | 0 | 0.021 | 0 | 0 | 0 | 740 | 23.87 | Steel170_17 | - | - | R. W. Powell, D.Sc., F. INST. P., ASSISTED BY M. J. HICKMAN, Journal of the iron and Steel institute, 154 (1946).
Balance | 0.8 | 0.32 | 0.13 | 0.01 max | 0 | 0.11 | 0 | 0.004 | 0 | 0.13 | 0 | 0 | 0 | 0.07 | 0.008 | 0.009 | 0 | 0.021 | 0 | 0 | 0 | 750 | 23.87 | Steel170_18 | - | - | R. W. Powell, D.Sc., F. INST. P., ASSISTED BY M. J. HICKMAN, Journal of the iron and Steel institute, 154 (1946).
Balance | 0.8 | 0.32 | 0.13 | 0.01 max | 0 | 0.11 | 0 | 0.004 | 0 | 0.13 | 0 | 0 | 0 | 0.07 | 0.008 | 0.009 | 0 | 0.021 | 0 | 0 | 0 | 800 | 24.29 | Steel170_19 | - | - | R. W. Powell, D.Sc., F. INST. P., ASSISTED BY M. J. HICKMAN, Journal of the iron and Steel institute, 154 (1946).
Balance | 0.8 | 0.32 | 0.13 | 0.01 max | 0 | 0.11 | 0 | 0.004 | 0 | 0.13 | 0 | 0 | 0 | 0.07 | 0.008 | 0.009 | 0 | 0.021 | 0 | 0 | 0 | 850 | 24.71 | Steel170_20 | - | - | R. W. Powell, D.Sc., F. INST. P., ASSISTED BY M. J. HICKMAN, Journal of the iron and Steel institute, 154 (1946).
Balance | 0.8 | 0.32 | 0.13 | 0.01 max | 0 | 0.11 | 0 | 0.004 | 0 | 0.13 | 0 | 0 | 0 | 0.07 | 0.008 | 0.009 | 0 | 0.021 | 0 | 0 | 0 | 900 | 25.13 | Steel170_21 | - | - | R. W. Powell, D.Sc., F. INST. P., ASSISTED BY M. J. HICKMAN, Journal of the iron and Steel institute, 154 (1946).
Balance | 0.8 | 0.32 | 0.13 | 0.01 max | 0 | 0.11 | 0 | 0.004 | 0 | 0.13 | 0 | 0 | 0 | 0.07 | 0.008 | 0.009 | 0 | 0.021 | 0 | 0 | 0 | 950 | 25.97 | Steel170_22 | - | - | R. W. Powell, D.Sc., F. INST. P., ASSISTED BY M. J. HICKMAN, Journal of the iron and Steel institute, 154 (1946).
Balance | 0.8 | 0.32 | 0.13 | 0.01 max | 0 | 0.11 | 0 | 0.004 | 0 | 0.13 | 0 | 0 | 0 | 0.07 | 0.008 | 0.009 | 0 | 0.021 | 0 | 0 | 0 | 1000 | 26.8 | Steel170_23 | - | - | R. W. Powell, D.Sc., F. INST. P., ASSISTED BY M. J. HICKMAN, Journal of the iron and Steel institute, 154 (1946).
Balance | 0.38 | 0.75 | 0 | 2.25 | 0.9 | 2.6 | 0 | 0 | 0 | 0.3 | 0 | 0 | 0 | 0 | 0 | 0 | 0 | 0 | 0 | 0 | 0 | 600 | 33 | Steel171_01 | soft annealed | - | UDDEHOLM
Balance | 0.38 | 0.75 | 0 | 2.25 | 0.9 | 2.6 | 0 | 0 | 0 | 0.3 | 0 | 0 | 0 | 0 | 0 | 0 | 0 | 0 | 0 | 0 | 0 | 400 | 33 | Steel171_02 | soft annealed | - | UDDEHOLM
Balance | 0.003 | 0.001 max | 0.001 | 0 | 0 | 0 | 0 | 0.001 max | 0 | 0.002 | 0 | 0 | 0 | 0 | 0.006 | 0.002 | 0 | 0 | 0 | 0 | 0 | 0 | 83.8146 | Steel180_01 | - | - | F. Richer, Die wichtigsten physikalischen Eigenschaften von 52 Eisenwerkstoffen, Stahleisen-Sonderberichte, 1973, 8.
Balance | 0.003 | 0.001 max | 0.001 | 0 | 0 | 0 | 0 | 0.001 max | 0 | 0.002 | 0 | 0 | 0 | 0 | 0.006 | 0.002 | 0 | 0 | 0 | 0 | 0 | 22.2403 | 78.6325 | Steel180_02 | - | - | F. Richer, Die wichtigsten physikalischen Eigenschaften von 52 Eisenwerkstoffen, Stahleisen-Sonderberichte, 1973, 8.
Balance | 0.003 | 0.001 max | 0.001 | 0 | 0 | 0 | 0 | 0.001 max | 0 | 0.002 | 0 | 0 | 0 | 0 | 0.006 | 0.002 | 0 | 0 | 0 | 0 | 0 | 102.138 | 70.6327 | Steel180_03 | - | - | F. Richer, Die wichtigsten physikalischen Eigenschaften von 52 Eisenwerkstoffen, Stahleisen-Sonderberichte, 1973, 8.
Balance | 0.003 | 0.001 max | 0.001 | 0 | 0 | 0 | 0 | 0.001 max | 0 | 0.002 | 0 | 0 | 0 | 0 | 0.006 | 0.002 | 0 | 0 | 0 | 0 | 0 | 183.014 | 64.0064 | Steel180_04 | - | - | F. Richer, Die wichtigsten physikalischen Eigenschaften von 52 Eisenwerkstoffen, Stahleisen-Sonderberichte, 1973, 8.
Balance | 0.003 | 0.001 max | 0.001 | 0 | 0 | 0 | 0 | 0.001 max | 0 | 0.002 | 0 | 0 | 0 | 0 | 0.006 | 0.002 | 0 | 0 | 0 | 0 | 0 | 275.448 | 57.6488 | Steel180_05 | - | - | F. Richer, Die wichtigsten physikalischen Eigenschaften von 52 Eisenwerkstoffen, Stahleisen-Sonderberichte, 1973, 8.
Balance | 0.003 | 0.001 max | 0.001 | 0 | 0 | 0 | 0 | 0.001 max | 0 | 0.002 | 0 | 0 | 0 | 0 | 0.006 | 0.002 | 0 | 0 | 0 | 0 | 0 | 392.371 | 50.2266 | Steel180_06 | - | - | F. Richer, Die wichtigsten physikalischen Eigenschaften von 52 Eisenwerkstoffen, Stahleisen-Sonderberichte, 1973, 8.
Balance | 0.003 | 0.001 max | 0.001 | 0 | 0 | 0 | 0 | 0.001 max | 0 | 0.002 | 0 | 0 | 0 | 0 | 0.006 | 0.002 | 0 | 0 | 0 | 0 | 0 | 490.521 | 44.4802 | Steel180_07 | - | - | F. Richer, Die wichtigsten physikalischen Eigenschaften von 52 Eisenwerkstoffen, Stahleisen-Sonderberichte, 1973, 8.
Balance | 0.003 | 0.001 max | 0.001 | 0 | 0 | 0 | 0 | 0.001 max | 0 | 0.002 | 0 | 0 | 0 | 0 | 0.006 | 0.002 | 0 | 0 | 0 | 0 | 0 | 592.095 | 39.1539 | Steel180_08 | - | - | F. Richer, Die wichtigsten physikalischen Eigenschaften von 52 Eisenwerkstoffen, Stahleisen-Sonderberichte, 1973, 8.
Balance | 0.003 | 0.001 max | 0.001 | 0 | 0 | 0 | 0 | 0.001 max | 0 | 0.002 | 0 | 0 | 0 | 0 | 0.006 | 0.002 | 0 | 0 | 0 | 0 | 0 | 690.099 | 34.5138 | Steel180_09 | - | - | F. Richer, Die wichtigsten physikalischen Eigenschaften von 52 Eisenwerkstoffen, Stahleisen-Sonderberichte, 1973, 8.
Balance | 0.003 | 0.001 max | 0.001 | 0 | 0 | 0 | 0 | 0.001 max | 0 | 0.002 | 0 | 0 | 0 | 0 | 0.006 | 0.002 | 0 | 0 | 0 | 0 | 0 | 774.231 | 29.5665 | Steel180_10 | - | - | F. Richer, Die wichtigsten physikalischen Eigenschaften von 52 Eisenwerkstoffen, Stahleisen-Sonderberichte, 1973, 8.
Balance | 0.003 | 0.001 max | 0.001 | 0 | 0 | 0 | 0 | 0.001 max | 0 | 0.002 | 0 | 0 | 0 | 0 | 0.006 | 0.002 | 0 | 0 | 0 | 0 | 0 | 921.434 | 29.8928 | Steel180_11 | - | - | F. Richer, Die wichtigsten physikalischen Eigenschaften von 52 Eisenwerkstoffen, Stahleisen-Sonderberichte, 1973, 8.
Balance | 0.003 | 0.001 max | 0.001 | 0 | 0 | 0 | 0 | 0.001 max | 0 | 0.002 | 0 | 0 | 0 | 0 | 0.006 | 0.002 | 0 | 0 | 0 | 0 | 0 | 925.175 | 27.9096 | Steel180_12 | - | - | F. Richer, Die wichtigsten physikalischen Eigenschaften von 52 Eisenwerkstoffen, Stahleisen-Sonderberichte, 1973, 8.
Balance | 0.003 | 0.001 max | 0.001 | 0 | 0 | 0 | 0 | 0.001 max | 0 | 0.002 | 0 | 0 | 0 | 0 | 0.006 | 0.002 | 0 | 0 | 0 | 0 | 0 | 1057.04 | 30.2174 | Steel180_13 | - | - | F. Richer, Die wichtigsten physikalischen Eigenschaften von 52 Eisenwerkstoffen, Stahleisen-Sonderberichte, 1973, 8.
Balance | 0.003 | 0.001 max | 0.001 | 0 | 0 | 0 | 0 | 0.001 max | 0 | 0.002 | 0 | 0 | 0 | 0 | 0.006 | 0.002 | 0 | 0 | 0 | 0 | 0 | 1202.92 | 31.8405 | Steel180_14 | - | - | F. Richer, Die wichtigsten physikalischen Eigenschaften von 52 Eisenwerkstoffen, Stahleisen-Sonderberichte, 1973, 8.
Balance | 0.003 | 0.001 max | 0.001 | 0 | 0 | 0 | 0 | 0.001 max | 0 | 0.002 | 0 | 0 | 0 | 0 | 0.006 | 0.002 | 0 | 0 | 0 | 0 | 0 | 1299.05 | 32.6172 | Steel180_15 | - | - | F. Richer, Die wichtigsten physikalischen Eigenschaften von 52 Eisenwerkstoffen, Stahleisen-Sonderberichte, 1973, 8.
Balance | 0.003 | 0.001 max | 0.001 | 0 | 0 | 0 | 0 | 0.001 max | 0 | 0.002 | 0 | 0 | 0 | 0 | 0.006 | 0.002 | 0 | 0 | 0 | 0 | 0 | 1404.47 | 33.2045 | Steel180_16 | - | - | F. Richer, Die wichtigsten physikalischen Eigenschaften von 52 Eisenwerkstoffen, Stahleisen-Sonderberichte, 1973, 8.
Balance | 0.003 | 0.001 max | 0.001 | 0 | 0 | 0 | 0 | 0.001 max | 0 | 0.002 | 0 | 0 | 0 | 0 | 0.006 | 0.002 | 0 | 0 | 0 | 0 | 0 | 1531.93 | 33.8331 | Steel180_17 | - | - | F. Richer, Die wichtigsten physikalischen Eigenschaften von 52 Eisenwerkstoffen, Stahleisen-Sonderberichte, 1973, 8.
Balance | 0.003 | 0.001 max | 0.001 | 0 | 0 | 0 | 0 | 0.001 max | 0 | 0.002 | 0 | 0 | 0 | 0 | 0.006 | 0.002 | 0 | 0 | 0 | 0 | 0 | 1532.9 | 35.2448 | Steel180_18 | - | - | F. Richer, Die wichtigsten physikalischen Eigenschaften von 52 Eisenwerkstoffen, Stahleisen-Sonderberichte, 1973, 8.
Balance | 0.003 | 0.001 max | 0.001 | 0 | 0 | 0 | 0 | 0.001 max | 0 | 0.002 | 0 | 0 | 0 | 0 | 0.006 | 0.002 | 0 | 0 | 0 | 0 | 0 | 1571.17 | 35.1739 | Steel180_19 | - | - | F. Richer, Die wichtigsten physikalischen Eigenschaften von 52 Eisenwerkstoffen, Stahleisen-Sonderberichte, 1973, 8.
Balance | 0.02 | 0.02 | 0.02 | 0 | 0.002 | 0.01 | 0 | 0.003 | 0 | 0 | 0 | 0 | 0 | 0 | 0.01 | 0.006 | 0 | 0 | 0 | 0 | 0 | 0 | 74.8509 | Steel181_01 | - | - | F. Richer, Die wichtigsten physikalischen Eigenschaften von 52 Eisenwerkstoffen, Stahleisen-Sonderberichte, 1973, 8.
Balance | 0.02 | 0.02 | 0.02 | 0 | 0.002 | 0.01 | 0 | 0.003 | 0 | 0 | 0 | 0 | 0 | 0 | 0.01 | 0.006 | 0 | 0 | 0 | 0 | 0 | 123.758 | 64.9517 | Steel181_02 | - | - | F. Richer, Die wichtigsten physikalischen Eigenschaften von 52 Eisenwerkstoffen, Stahleisen-Sonderberichte, 1973, 8.
Balance | 0.02 | 0.02 | 0.02 | 0 | 0.002 | 0.01 | 0 | 0.003 | 0 | 0 | 0 | 0 | 0 | 0 | 0.01 | 0.006 | 0 | 0 | 0 | 0 | 0 | 214.937 | 59.3187 | Steel181_03 | - | - | F. Richer, Die wichtigsten physikalischen Eigenschaften von 52 Eisenwerkstoffen, Stahleisen-Sonderberichte, 1973, 8.
Balance | 0.02 | 0.02 | 0.02 | 0 | 0.002 | 0.01 | 0 | 0.003 | 0 | 0 | 0 | 0 | 0 | 0 | 0.01 | 0.006 | 0 | 0 | 0 | 0 | 0 | 292.103 | 54.4467 | Steel181_04 | - | - | F. Richer, Die wichtigsten physikalischen Eigenschaften von 52 Eisenwerkstoffen, Stahleisen-Sonderberichte, 1973, 8.
Balance | 0.02 | 0.02 | 0.02 | 0 | 0.002 | 0.01 | 0 | 0.003 | 0 | 0 | 0 | 0 | 0 | 0 | 0.01 | 0.006 | 0 | 0 | 0 | 0 | 0 | 371.557 | 49.804 | Steel181_05 | - | - | F. Richer, Die wichtigsten physikalischen Eigenschaften von 52 Eisenwerkstoffen, Stahleisen-Sonderberichte, 1973, 8.
Balance | 0.02 | 0.02 | 0.02 | 0 | 0.002 | 0.01 | 0 | 0.003 | 0 | 0 | 0 | 0 | 0 | 0 | 0.01 | 0.006 | 0 | 0 | 0 | 0 | 0 | 473.14 | 44.4014 | Steel181_06 | - | - | F. Richer, Die wichtigsten physikalischen Eigenschaften von 52 Eisenwerkstoffen, Stahleisen-Sonderberichte, 1973, 8.
Balance | 0.02 | 0.02 | 0.02 | 0 | 0.002 | 0.01 | 0 | 0.003 | 0 | 0 | 0 | 0 | 0 | 0 | 0.01 | 0.006 | 0 | 0 | 0 | 0 | 0 | 546.732 | 40.2537 | Steel181_07 | - | - | F. Richer, Die wichtigsten physikalischen Eigenschaften von 52 Eisenwerkstoffen, Stahleisen-Sonderberichte, 1973, 8.
Balance | 0.02 | 0.02 | 0.02 | 0 | 0.002 | 0.01 | 0 | 0.003 | 0 | 0 | 0 | 0 | 0 | 0 | 0.01 | 0.006 | 0 | 0 | 0 | 0 | 0 | 622.602 | 36.4116 | Steel181_08 | - | - | F. Richer, Die wichtigsten physikalischen Eigenschaften von 52 Eisenwerkstoffen, Stahleisen-Sonderberichte, 1973, 8.
Balance | 0.02 | 0.02 | 0.02 | 0 | 0.002 | 0.01 | 0 | 0.003 | 0 | 0 | 0 | 0 | 0 | 0 | 0.01 | 0.006 | 0 | 0 | 0 | 0 | 0 | 1018.95 | 28.953 | Steel181_09 | - | - | F. Richer, Die wichtigsten physikalischen Eigenschaften von 52 Eisenwerkstoffen, Stahleisen-Sonderberichte, 1973, 8.
Balance | 0.02 | 0.02 | 0.02 | 0 | 0.002 | 0.01 | 0 | 0.003 | 0 | 0 | 0 | 0 | 0 | 0 | 0.01 | 0.006 | 0 | 0 | 0 | 0 | 0 | 1143.96 | 30.4968 | Steel181_010 | - | - | F. Richer, Die wichtigsten physikalischen Eigenschaften von 52 Eisenwerkstoffen, Stahleisen-Sonderberichte, 1973, 8.
Balance | 0.02 | 0.02 | 0.02 | 0 | 0.002 | 0.01 | 0 | 0.003 | 0 | 0 | 0 | 0 | 0 | 0 | 0.01 | 0.006 | 0 | 0 | 0 | 0 | 0 | 1226.18 | 31.2716 | Steel181_011 | - | - | F. Richer, Die wichtigsten physikalischen Eigenschaften von 52 Eisenwerkstoffen, Stahleisen-Sonderberichte, 1973, 8.
Balance | 0.02 | 0.02 | 0.02 | 0 | 0.002 | 0.01 | 0 | 0.003 | 0 | 0 | 0 | 0 | 0 | 0 | 0.01 | 0.006 | 0 | 0 | 0 | 0 | 0 | 1336.22 | 32.0884 | Steel181_012 | - | - | F. Richer, Die wichtigsten physikalischen Eigenschaften von 52 Eisenwerkstoffen, Stahleisen-Sonderberichte, 1973, 8.
Balance | 0.06 | 0.38 | 0.055 | 0.03 | 0 | 0.022 | 0.08 | 0.001 | 0 | 0.01 | 0 | 0 | 0 | 0 | 0.017 | 0.035 | 0 | 0 | 0 | 0 | 0 | 0 | 61.5745 | Steel182_01 | - | - | F. Richer, Die wichtigsten physikalischen Eigenschaften von 52 Eisenwerkstoffen, Stahleisen-Sonderberichte, 1973, 8.
Balance | 0.06 | 0.38 | 0.055 | 0.03 | 0 | 0.022 | 0.08 | 0.001 | 0 | 0.01 | 0 | 0 | 0 | 0 | 0.017 | 0.035 | 0 | 0 | 0 | 0 | 0 | 78.3854 | 57.3156 | Steel182_02 | - | - | F. Richer, Die wichtigsten physikalischen Eigenschaften von 52 Eisenwerkstoffen, Stahleisen-Sonderberichte, 1973, 8.
Balance | 0.06 | 0.38 | 0.055 | 0.03 | 0 | 0.022 | 0.08 | 0.001 | 0 | 0.01 | 0 | 0 | 0 | 0 | 0.017 | 0.035 | 0 | 0 | 0 | 0 | 0 | 186.84 | 52.5625 | Steel182_03 | - | - | F. Richer, Die wichtigsten physikalischen Eigenschaften von 52 Eisenwerkstoffen, Stahleisen-Sonderberichte, 1973, 8.
Balance | 0.08 | 0.31 | 0.07 | 0.02 | 0 | 0.045 | 0 | 0.002 | 0 | 0.08 | 0 | 0 | 0 | 0 | 0.029 | 0.05 | 0 | 0 | 0 | 0 | 0 | 0 | 56.2214 | Steel183_04 | - | - | F. Richer, Die wichtigsten physikalischen Eigenschaften von 52 Eisenwerkstoffen, Stahleisen-Sonderberichte, 1973, 8.
Balance | 0.08 | 0.31 | 0.07 | 0.02 | 0 | 0.045 | 0 | 0.002 | 0 | 0.08 | 0 | 0 | 0 | 0 | 0.029 | 0.05 | 0 | 0 | 0 | 0 | 0 | 70.8566 | 54.5942 | Steel183_05 | - | - | F. Richer, Die wichtigsten physikalischen Eigenschaften von 52 Eisenwerkstoffen, Stahleisen-Sonderberichte, 1973, 8.
Balance | 0.08 | 0.31 | 0.07 | 0.02 | 0 | 0.045 | 0 | 0.002 | 0 | 0.08 | 0 | 0 | 0 | 0 | 0.029 | 0.05 | 0 | 0 | 0 | 0 | 0 | 134.905 | 53.0781 | Steel183_06 | - | - | F. Richer, Die wichtigsten physikalischen Eigenschaften von 52 Eisenwerkstoffen, Stahleisen-Sonderberichte, 1973, 8.
Balance | 0.08 | 0.31 | 0.07 | 0.02 | 0 | 0.045 | 0 | 0.002 | 0 | 0.08 | 0 | 0 | 0 | 0 | 0.029 | 0.05 | 0 | 0 | 0 | 0 | 0 | 215.326 | 50.725 | Steel183_07 | - | - | F. Richer, Die wichtigsten physikalischen Eigenschaften von 52 Eisenwerkstoffen, Stahleisen-Sonderberichte, 1973, 8.
Balance | 0.08 | 0.31 | 0.07 | 0.02 | 0 | 0.045 | 0 | 0.002 | 0 | 0.08 | 0 | 0 | 0 | 0 | 0.029 | 0.05 | 0 | 0 | 0 | 0 | 0 | 277.142 | 48.636 | Steel183_08 | - | - | F. Richer, Die wichtigsten physikalischen Eigenschaften von 52 Eisenwerkstoffen, Stahleisen-Sonderberichte, 1973, 8.
Balance | 0.08 | 0.31 | 0.07 | 0.02 | 0 | 0.045 | 0 | 0.002 | 0 | 0.08 | 0 | 0 | 0 | 0 | 0.029 | 0.05 | 0 | 0 | 0 | 0 | 0 | 343.658 | 46.1661 | Steel183_09 | - | - | F. Richer, Die wichtigsten physikalischen Eigenschaften von 52 Eisenwerkstoffen, Stahleisen-Sonderberichte, 1973, 8.
Balance | 0.08 | 0.31 | 0.07 | 0.02 | 0 | 0.045 | 0 | 0.002 | 0 | 0.08 | 0 | 0 | 0 | 0 | 0.029 | 0.05 | 0 | 0 | 0 | 0 | 0 | 390.362 | 44.2654 | Steel183_10 | - | - | F. Richer, Die wichtigsten physikalischen Eigenschaften von 52 Eisenwerkstoffen, Stahleisen-Sonderberichte, 1973, 8.
Balance | 0.1 | 0.59 | 0.01 | 0.01 | 0 | 0.02 | 0 | 0.008 | 0 | 0.26 | 0 | 0 | 0 | 0 | 0.019 | 0.018 | 0 | 0 | 0 | 0 | 0 | 0 | 53.9227 | Steel184_01 | - | - | F. Richer, Die wichtigsten physikalischen Eigenschaften von 52 Eisenwerkstoffen, Stahleisen-Sonderberichte, 1973, 8.
Balance | 0.1 | 0.59 | 0.01 | 0.01 | 0 | 0.02 | 0 | 0.008 | 0 | 0.26 | 0 | 0 | 0 | 0 | 0.019 | 0.018 | 0 | 0 | 0 | 0 | 0 | 59.4015 | 53.5907 | Steel184_02 | - | - | F. Richer, Die wichtigsten physikalischen Eigenschaften von 52 Eisenwerkstoffen, Stahleisen-Sonderberichte, 1973, 8.
Balance | 0.1 | 0.59 | 0.01 | 0.01 | 0 | 0.02 | 0 | 0.008 | 0 | 0.26 | 0 | 0 | 0 | 0 | 0.019 | 0.018 | 0 | 0 | 0 | 0 | 0 | 119.904 | 52.4951 | Steel184_03 | - | - | F. Richer, Die wichtigsten physikalischen Eigenschaften von 52 Eisenwerkstoffen, Stahleisen-Sonderberichte, 1973, 8.
Balance | 0.1 | 0.59 | 0.01 | 0.01 | 0 | 0.02 | 0 | 0.008 | 0 | 0.26 | 0 | 0 | 0 | 0 | 0.019 | 0.018 | 0 | 0 | 0 | 0 | 0 | 181.697 | 50.5609 | Steel184_04 | - | - | F. Richer, Die wichtigsten physikalischen Eigenschaften von 52 Eisenwerkstoffen, Stahleisen-Sonderberichte, 1973, 8.
Balance | 0.1 | 0.59 | 0.01 | 0.01 | 0 | 0.02 | 0 | 0.008 | 0 | 0.26 | 0 | 0 | 0 | 0 | 0.019 | 0.018 | 0 | 0 | 0 | 0 | 0 | 242.341 | 48.5502 | Steel184_05 | - | - | F. Richer, Die wichtigsten physikalischen Eigenschaften von 52 Eisenwerkstoffen, Stahleisen-Sonderberichte, 1973, 8.
Balance | 0.1 | 0.59 | 0.01 | 0.01 | 0 | 0.02 | 0 | 0.008 | 0 | 0.26 | 0 | 0 | 0 | 0 | 0.019 | 0.018 | 0 | 0 | 0 | 0 | 0 | 326.331 | 45.6283 | Steel184_06 | - | - | F. Richer, Die wichtigsten physikalischen Eigenschaften von 52 Eisenwerkstoffen, Stahleisen-Sonderberichte, 1973, 8.
Balance | 0.1 | 0.59 | 0.01 | 0.01 | 0 | 0.02 | 0 | 0.008 | 0 | 0.26 | 0 | 0 | 0 | 0 | 0.019 | 0.018 | 0 | 0 | 0 | 0 | 0 | 440.688 | 41.4152 | Steel184_07 | - | - | F. Richer, Die wichtigsten physikalischen Eigenschaften von 52 Eisenwerkstoffen, Stahleisen-Sonderberichte, 1973, 8.
Balance | 0.1 | 0.59 | 0.01 | 0.01 | 0 | 0.02 | 0 | 0.008 | 0 | 0.26 | 0 | 0 | 0 | 0 | 0.019 | 0.018 | 0 | 0 | 0 | 0 | 0 | 528.235 | 37.9982 | Steel184_08 | - | - | F. Richer, Die wichtigsten physikalischen Eigenschaften von 52 Eisenwerkstoffen, Stahleisen-Sonderberichte, 1973, 8.
Balance | 0.1 | 0.59 | 0.01 | 0.01 | 0 | 0.02 | 0 | 0.008 | 0 | 0.26 | 0 | 0 | 0 | 0 | 0.019 | 0.018 | 0 | 0 | 0 | 0 | 0 | 622.814 | 34.1249 | Steel184_09 | - | - | F. Richer, Die wichtigsten physikalischen Eigenschaften von 52 Eisenwerkstoffen, Stahleisen-Sonderberichte, 1973, 8.
Balance | 0.15 | 0.65 | 0 | 0 | 0 | 0.01 | 0 | 0.009 | 0 | 0.27 | 0 | 0 | 0 | 0 | 0.02 | 0.013 | 0 | 0 | 0 | 0 | 0 | 2.9977 | 50.6836 | Steel185_01 | - | - | F. Richer, Die wichtigsten physikalischen Eigenschaften von 52 Eisenwerkstoffen, Stahleisen-Sonderberichte, 1973, 8.
Balance | 0.15 | 0.65 | 0 | 0 | 0 | 0.01 | 0 | 0.009 | 0 | 0.27 | 0 | 0 | 0 | 0 | 0.02 | 0.013 | 0 | 0 | 0 | 0 | 0 | 72.6882 | 50.1995 | Steel185_02 | - | - | F. Richer, Die wichtigsten physikalischen Eigenschaften von 52 Eisenwerkstoffen, Stahleisen-Sonderberichte, 1973, 8.
Balance | 0.15 | 0.65 | 0 | 0 | 0 | 0.01 | 0 | 0.009 | 0 | 0.27 | 0 | 0 | 0 | 0 | 0.02 | 0.013 | 0 | 0 | 0 | 0 | 0 | 136.719 | 48.7995 | Steel185_03 | - | - | F. Richer, Die wichtigsten physikalischen Eigenschaften von 52 Eisenwerkstoffen, Stahleisen-Sonderberichte, 1973, 8.
Balance | 0.15 | 0.65 | 0 | 0 | 0 | 0.01 | 0 | 0.009 | 0 | 0.27 | 0 | 0 | 0 | 0 | 0.02 | 0.013 | 0 | 0 | 0 | 0 | 0 | 217.14 | 46.4489 | Steel185_04 | - | - | F. Richer, Die wichtigsten physikalischen Eigenschaften von 52 Eisenwerkstoffen, Stahleisen-Sonderberichte, 1973, 8.
Balance | 0.15 | 0.65 | 0 | 0 | 0 | 0.01 | 0 | 0.009 | 0 | 0.27 | 0 | 0 | 0 | 0 | 0.02 | 0.013 | 0 | 0 | 0 | 0 | 0 | 319.706 | 43.4539 | Steel185_05 | - | - | F. Richer, Die wichtigsten physikalischen Eigenschaften von 52 Eisenwerkstoffen, Stahleisen-Sonderberichte, 1973, 8.
Balance | 0.15 | 0.65 | 0 | 0 | 0 | 0.01 | 0 | 0.009 | 0 | 0.27 | 0 | 0 | 0 | 0 | 0.02 | 0.013 | 0 | 0 | 0 | 0 | 0 | 418.808 | 40.3439 | Steel185_06 | - | - | F. Richer, Die wichtigsten physikalischen Eigenschaften von 52 Eisenwerkstoffen, Stahleisen-Sonderberichte, 1973, 8.
Balance | 0.15 | 0.65 | 0 | 0 | 0 | 0.01 | 0 | 0.009 | 0 | 0.27 | 0 | 0 | 0 | 0 | 0.02 | 0.013 | 0 | 0 | 0 | 0 | 0 | 482.968 | 38.1051 | Steel185_07 | - | - | F. Richer, Die wichtigsten physikalischen Eigenschaften von 52 Eisenwerkstoffen, Stahleisen-Sonderberichte, 1973, 8.
Balance | 0.15 | 0.65 | 0 | 0 | 0 | 0.01 | 0 | 0.009 | 0 | 0.27 | 0 | 0 | 0 | 0 | 0.02 | 0.013 | 0 | 0 | 0 | 0 | 0 | 544.79 | 35.9802 | Steel185_08 | - | - | F. Richer, Die wichtigsten physikalischen Eigenschaften von 52 Eisenwerkstoffen, Stahleisen-Sonderberichte, 1973, 8.
Balance | 0.15 | 0.65 | 0 | 0 | 0 | 0.01 | 0 | 0.009 | 0 | 0.27 | 0 | 0 | 0 | 0 | 0.02 | 0.013 | 0 | 0 | 0 | 0 | 0 | 620.629 | 33.2476 | Steel185_09 | - | - | F. Richer, Die wichtigsten physikalischen Eigenschaften von 52 Eisenwerkstoffen, Stahleisen-Sonderberichte, 1973, 8.
Balance | 0.23 | 0.635 | 0.074 | 0 | 0 | 0 | 0.13 | 0.01 | 0 | 0.11 | 0 | 0 | 0 | 0 | 0.034 | 0.034 | 0 | 0 | 0 | 0 | 0 | 0 | 48.3948 | Steel186_01 | - | - | F. Richer, Die wichtigsten physikalischen Eigenschaften von 52 Eisenwerkstoffen, Stahleisen-Sonderberichte, 1973, 8.
Balance | 0.23 | 0.635 | 0.074 | 0 | 0 | 0 | 0.13 | 0.01 | 0 | 0.11 | 0 | 0 | 0 | 0 | 0.034 | 0.034 | 0 | 0 | 0 | 0 | 0 | 84.8618 | 46.5031 | Steel186_01 | - | - | F. Richer, Die wichtigsten physikalischen Eigenschaften von 52 Eisenwerkstoffen, Stahleisen-Sonderberichte, 1973, 8.
Balance | 0.84 | 0.24 | 0 | 0 | 0 | 0 | 0.02 | 0.004 | 0 | 0.13 | 0 | 0 | 0 | 0 | 0.014 | 0.014 | 0 | 0 | 0 | 0 | 0 | 0 | 48.3948 | Steel189_01 | - | - | F. Richer, Die wichtigsten physikalischen Eigenschaften von 52 Eisenwerkstoffen, Stahleisen-Sonderberichte, 1973, 8.
Balance | 0.84 | 0.24 | 0 | 0 | 0 | 0 | 0.02 | 0.004 | 0 | 0.13 | 0 | 0 | 0 | 0 | 0.014 | 0.014 | 0 | 0 | 0 | 0 | 0 | 84.8618 | 46.5031 | Steel189_02 | - | - | F. Richer, Die wichtigsten physikalischen Eigenschaften von 52 Eisenwerkstoffen, Stahleisen-Sonderberichte, 1973, 8.
Balance | 1.22 | 0.35 | 0.13 | 0.01 | 0 | 0.11 | 0.077 | 0.006 | 0 | 0.16 | 0 | 0 | 0 | 0 | 0.009 | 0.015 | 0 | 0 | 0 | 0 | 0 | 8.687 | 43.8977 | Steel190_01 | - | - | F. Richer, Die wichtigsten physikalischen Eigenschaften von 52 Eisenwerkstoffen, Stahleisen-Sonderberichte, 1973, 8.
Balance | 1.22 | 0.35 | 0.13 | 0.01 | 0 | 0.11 | 0.077 | 0.006 | 0 | 0.16 | 0 | 0 | 0 | 0 | 0.009 | 0.015 | 0 | 0 | 0 | 0 | 0 | 80.5742 | 44.2147 | Steel190_02 | - | - | F. Richer, Die wichtigsten physikalischen Eigenschaften von 52 Eisenwerkstoffen, Stahleisen-Sonderberichte, 1973, 8.
Balance | 1.22 | 0.35 | 0.13 | 0.01 | 0 | 0.11 | 0.077 | 0.006 | 0 | 0.16 | 0 | 0 | 0 | 0 | 0.009 | 0.015 | 0 | 0 | 0 | 0 | 0 | 154.876 | 43.9221 | Steel190_03 | - | - | F. Richer, Die wichtigsten physikalischen Eigenschaften von 52 Eisenwerkstoffen, Stahleisen-Sonderberichte, 1973, 8.
Balance | 0.14 | 0.73 | 0.04 | 0.01 | 0 | 0.02 | 0.12 | 0.03 | 0 | 0.24 | 0 | 0 | 0 | 0 | 0.014 | 0.029 | 0 | 0 | 0 | 0 | 0 | 2.9977 | 50.6836 | Steel191_01 | - | - | F. Richer, Die wichtigsten physikalischen Eigenschaften von 52 Eisenwerkstoffen, Stahleisen-Sonderberichte, 1973, 8.
Balance | 0.14 | 0.73 | 0.04 | 0.01 | 0 | 0.02 | 0.12 | 0.03 | 0 | 0.24 | 0 | 0 | 0 | 0 | 0.014 | 0.029 | 0 | 0 | 0 | 0 | 0 | 72.6882 | 50.1995 | Steel191_02 | - | - | F. Richer, Die wichtigsten physikalischen Eigenschaften von 52 Eisenwerkstoffen, Stahleisen-Sonderberichte, 1973, 8.
Balance | 0.14 | 0.73 | 0.04 | 0.01 | 0 | 0.02 | 0.12 | 0.03 | 0 | 0.24 | 0 | 0 | 0 | 0 | 0.014 | 0.029 | 0 | 0 | 0 | 0 | 0 | 136.719 | 48.7995 | Steel191_03 | - | - | F. Richer, Die wichtigsten physikalischen Eigenschaften von 52 Eisenwerkstoffen, Stahleisen-Sonderberichte, 1973, 8.
Balance | 0.14 | 0.73 | 0.04 | 0.01 | 0 | 0.02 | 0.12 | 0.03 | 0 | 0.24 | 0 | 0 | 0 | 0 | 0.014 | 0.029 | 0 | 0 | 0 | 0 | 0 | 217.14 | 46.4489 | Steel191_04 | - | - | F. Richer, Die wichtigsten physikalischen Eigenschaften von 52 Eisenwerkstoffen, Stahleisen-Sonderberichte, 1973, 8.
Balance | 0.14 | 0.73 | 0.04 | 0.01 | 0 | 0.02 | 0.12 | 0.03 | 0 | 0.24 | 0 | 0 | 0 | 0 | 0.014 | 0.029 | 0 | 0 | 0 | 0 | 0 | 319.706 | 43.4539 | Steel191_05 | - | - | F. Richer, Die wichtigsten physikalischen Eigenschaften von 52 Eisenwerkstoffen, Stahleisen-Sonderberichte, 1973, 8.
Balance | 0.14 | 0.73 | 0.04 | 0.01 | 0 | 0.02 | 0.12 | 0.03 | 0 | 0.24 | 0 | 0 | 0 | 0 | 0.014 | 0.029 | 0 | 0 | 0 | 0 | 0 | 418.808 | 40.3439 | Steel191_06 | - | - | F. Richer, Die wichtigsten physikalischen Eigenschaften von 52 Eisenwerkstoffen, Stahleisen-Sonderberichte, 1973, 8.
Balance | 0.14 | 0.73 | 0.04 | 0.01 | 0 | 0.02 | 0.12 | 0.03 | 0 | 0.24 | 0 | 0 | 0 | 0 | 0.014 | 0.029 | 0 | 0 | 0 | 0 | 0 | 482.968 | 38.1051 | Steel191_07 | - | - | F. Richer, Die wichtigsten physikalischen Eigenschaften von 52 Eisenwerkstoffen, Stahleisen-Sonderberichte, 1973, 8.
Balance | 0.14 | 0.73 | 0.04 | 0.01 | 0 | 0.02 | 0.12 | 0.03 | 0 | 0.24 | 0 | 0 | 0 | 0 | 0.014 | 0.029 | 0 | 0 | 0 | 0 | 0 | 544.79 | 35.9802 | Steel191_08 | - | - | F. Richer, Die wichtigsten physikalischen Eigenschaften von 52 Eisenwerkstoffen, Stahleisen-Sonderberichte, 1973, 8.
Balance | 0.14 | 0.73 | 0.04 | 0.01 | 0 | 0.02 | 0.12 | 0.03 | 0 | 0.24 | 0 | 0 | 0 | 0 | 0.014 | 0.029 | 0 | 0 | 0 | 0 | 0 | 620.629 | 33.2476 | Steel191_09 | - | - | F. Richer, Die wichtigsten physikalischen Eigenschaften von 52 Eisenwerkstoffen, Stahleisen-Sonderberichte, 1973, 8.
Balance | 0.14 | 0.78 | 0.04 | 0.01 | 0 | 0.01 | 0.11 | 0.099 | 0 | 0.3 | 0 | 0 | 0 | 0 | 0.012 | 0.015 | 0 | 0 | 0 | 0 | 0 | 0 | 47.0218 | Steel192_01 | - | - | F. Richer, Die wichtigsten physikalischen Eigenschaften von 52 Eisenwerkstoffen, Stahleisen-Sonderberichte, 1973, 8.
Balance | 0.14 | 0.78 | 0.04 | 0.01 | 0 | 0.01 | 0.11 | 0.099 | 0 | 0.3 | 0 | 0 | 0 | 0 | 0.012 | 0.015 | 0 | 0 | 0 | 0 | 0 | 73.1711 | 47.0731 | Steel192_02 | - | - | F. Richer, Die wichtigsten physikalischen Eigenschaften von 52 Eisenwerkstoffen, Stahleisen-Sonderberichte, 1973, 8.
Balance | 0.14 | 0.78 | 0.04 | 0.01 | 0 | 0.01 | 0.11 | 0.099 | 0 | 0.3 | 0 | 0 | 0 | 0 | 0.012 | 0.015 | 0 | 0 | 0 | 0 | 0 | 179 | 45.4894 | Steel192_03 | - | - | F. Richer, Die wichtigsten physikalischen Eigenschaften von 52 Eisenwerkstoffen, Stahleisen-Sonderberichte, 1973, 8.
Balance | 0.14 | 0.78 | 0.04 | 0.01 | 0 | 0.01 | 0.11 | 0.099 | 0 | 0.3 | 0 | 0 | 0 | 0 | 0.012 | 0.015 | 0 | 0 | 0 | 0 | 0 | 252.353 | 43.824 | Steel192_04 | - | - | F. Richer, Die wichtigsten physikalischen Eigenschaften von 52 Eisenwerkstoffen, Stahleisen-Sonderberichte, 1973, 8.
Balance | 0.14 | 0.78 | 0.04 | 0.01 | 0 | 0.01 | 0.11 | 0.099 | 0 | 0.3 | 0 | 0 | 0 | 0 | 0.012 | 0.015 | 0 | 0 | 0 | 0 | 0 | 317.585 | 42.1572 | Steel192_05 | - | - | F. Richer, Die wichtigsten physikalischen Eigenschaften von 52 Eisenwerkstoffen, Stahleisen-Sonderberichte, 1973, 8.
Balance | 0.14 | 0.78 | 0.04 | 0.01 | 0 | 0.01 | 0.11 | 0.099 | 0 | 0.3 | 0 | 0 | 0 | 0 | 0.012 | 0.015 | 0 | 0 | 0 | 0 | 0 | 388.701 | 39.9576 | Steel192_06 | - | - | F. Richer, Die wichtigsten physikalischen Eigenschaften von 52 Eisenwerkstoffen, Stahleisen-Sonderberichte, 1973, 8.
Balance | 0.485 | 0.9 | 0.156 | 0 | 0 | 0.04 | 0.086 | 0.007 | 0 | 1.98 | 0 | 0 | 0 | 0 | 0.044 | 0.047 | 0 | 0 | 0 | 0 | 0 | 0 | 23.9548 | Steel193_01 | - | - | F. Richer, Die wichtigsten physikalischen Eigenschaften von 52 Eisenwerkstoffen, Stahleisen-Sonderberichte, 1973, 8.
Balance | 0.485 | 0.9 | 0.156 | 0 | 0 | 0.04 | 0.086 | 0.007 | 0 | 1.98 | 0 | 0 | 0 | 0 | 0.044 | 0.047 | 0 | 0 | 0 | 0 | 0 | 80.9747 | 26.5995 | Steel193_02 | - | - | F. Richer, Die wichtigsten physikalischen Eigenschaften von 52 Eisenwerkstoffen, Stahleisen-Sonderberichte, 1973, 8.
Balance | 0.485 | 0.9 | 0.156 | 0 | 0 | 0.04 | 0.086 | 0.007 | 0 | 1.98 | 0 | 0 | 0 | 0 | 0.044 | 0.047 | 0 | 0 | 0 | 0 | 0 | 182.804 | 28.3704 | Steel193_03 | - | - | F. Richer, Die wichtigsten physikalischen Eigenschaften von 52 Eisenwerkstoffen, Stahleisen-Sonderberichte, 1973, 8.
Balance | 0.485 | 0.9 | 0.156 | 0 | 0 | 0.04 | 0.086 | 0.007 | 0 | 1.98 | 0 | 0 | 0 | 0 | 0.044 | 0.047 | 0 | 0 | 0 | 0 | 0 | 285.912 | 29.3789 | Steel193_04 | - | - | F. Richer, Die wichtigsten physikalischen Eigenschaften von 52 Eisenwerkstoffen, Stahleisen-Sonderberichte, 1973, 8.
Balance | 0.485 | 0.9 | 0.156 | 0 | 0 | 0.04 | 0.086 | 0.007 | 0 | 1.98 | 0 | 0 | 0 | 0 | 0.044 | 0.047 | 0 | 0 | 0 | 0 | 0 | 392.629 | 29.5492 | Steel193_05 | - | - | F. Richer, Die wichtigsten physikalischen Eigenschaften von 52 Eisenwerkstoffen, Stahleisen-Sonderberichte, 1973, 8.
Balance | 0.485 | 0.9 | 0.156 | 0 | 0 | 0.04 | 0.086 | 0.007 | 0 | 1.98 | 0 | 0 | 0 | 0 | 0.044 | 0.047 | 0 | 0 | 0 | 0 | 0 | 480.872 | 29.1446 | Steel193_06 | - | - | F. Richer, Die wichtigsten physikalischen Eigenschaften von 52 Eisenwerkstoffen, Stahleisen-Sonderberichte, 1973, 8.
Balance | 0.485 | 0.9 | 0.156 | 0 | 0 | 0.04 | 0.086 | 0.007 | 0 | 1.98 | 0 | 0 | 0 | 0 | 0.044 | 0.047 | 0 | 0 | 0 | 0 | 0 | 566.852 | 28.3582 | Steel193_07 | - | - | F. Richer, Die wichtigsten physikalischen Eigenschaften von 52 Eisenwerkstoffen, Stahleisen-Sonderberichte, 1973, 8.
Balance | 0.485 | 0.9 | 0.156 | 0 | 0 | 0.04 | 0.086 | 0.007 | 0 | 1.98 | 0 | 0 | 0 | 0 | 0.044 | 0.047 | 0 | 0 | 0 | 0 | 0 | 628.457 | 27.644 | Steel193_08 | - | - | F. Richer, Die wichtigsten physikalischen Eigenschaften von 52 Eisenwerkstoffen, Stahleisen-Sonderberichte, 1973, 8.
Balance | 0.485 | 0.9 | 0.156 | 0 | 0 | 0.04 | 0.086 | 0.007 | 0 | 1.98 | 0 | 0 | 0 | 0 | 0.044 | 0.047 | 0 | 0 | 0 | 0 | 0 | 712.193 | 26.3616 | Steel193_09 | - | - | F. Richer, Die wichtigsten physikalischen Eigenschaften von 52 Eisenwerkstoffen, Stahleisen-Sonderberichte, 1973, 8.
Balance | 0.485 | 0.9 | 0.156 | 0 | 0 | 0.04 | 0.086 | 0.007 | 0 | 1.98 | 0 | 0 | 0 | 0 | 0.044 | 0.047 | 0 | 0 | 0 | 0 | 0 | 806.361 | 25.1573 | Steel193_10 | - | - | F. Richer, Die wichtigsten physikalischen Eigenschaften von 52 Eisenwerkstoffen, Stahleisen-Sonderberichte, 1973, 8.
Balance | 0.485 | 0.9 | 0.156 | 0 | 0 | 0.04 | 0.086 | 0.007 | 0 | 1.98 | 0 | 0 | 0 | 0 | 0.044 | 0.047 | 0 | 0 | 0 | 0 | 0 | 903.72 | 25.8217 | Steel193_11 | - | - | F. Richer, Die wichtigsten physikalischen Eigenschaften von 52 Eisenwerkstoffen, Stahleisen-Sonderberichte, 1973, 8.
Balance | 0.485 | 0.9 | 0.156 | 0 | 0 | 0.04 | 0.086 | 0.007 | 0 | 1.98 | 0 | 0 | 0 | 0 | 0.044 | 0.047 | 0 | 0 | 0 | 0 | 0 | 1031.17 | 26.9487 | Steel193_12 | - | - | F. Richer, Die wichtigsten physikalischen Eigenschaften von 52 Eisenwerkstoffen, Stahleisen-Sonderberichte, 1973, 8.
Balance | 0.485 | 0.9 | 0.156 | 0 | 0 | 0.04 | 0.086 | 0.007 | 0 | 1.98 | 0 | 0 | 0 | 0 | 0.044 | 0.047 | 0 | 0 | 0 | 0 | 0 | 1201.43 | 28.8835 | Steel193_13 | - | - | F. Richer, Die wichtigsten physikalischen Eigenschaften von 52 Eisenwerkstoffen, Stahleisen-Sonderberichte, 1973, 8.
Balance | 0.2 | 0.77 | 0.06 | 0.35 | 0 | 0.06 | 0 | 0.032 | 0 | 0.28 | 0 | 0 | 0 | 0 | 0.014 | 0.018 | 0 | 0 | 0 | 0 | 0 | 5.9955 | 46.2993 | Steel194_01 | - | - | F. Richer, Die wichtigsten physikalischen Eigenschaften von 52 Eisenwerkstoffen, Stahleisen-Sonderberichte, 1973, 8.
Balance | 0.2 | 0.77 | 0.06 | 0.35 | 0 | 0.06 | 0 | 0.032 | 0 | 0.28 | 0 | 0 | 0 | 0 | 0.014 | 0.018 | 0 | 0 | 0 | 0 | 0 | 95.4923 | 45.2848 | Steel194_02 | - | - | F. Richer, Die wichtigsten physikalischen Eigenschaften von 52 Eisenwerkstoffen, Stahleisen-Sonderberichte, 1973, 8.
Balance | 0.2 | 0.77 | 0.06 | 0.35 | 0 | 0.06 | 0 | 0.032 | 0 | 0.28 | 0 | 0 | 0 | 0 | 0.014 | 0.018 | 0 | 0 | 0 | 0 | 0 | 231.599 | 42.9817 | Steel194_03 | - | - | F. Richer, Die wichtigsten physikalischen Eigenschaften von 52 Eisenwerkstoffen, Stahleisen-Sonderberichte, 1973, 8.
Balance | 0.2 | 0.77 | 0.06 | 0.35 | 0 | 0.06 | 0 | 0.032 | 0 | 0.28 | 0 | 0 | 0 | 0 | 0.014 | 0.018 | 0 | 0 | 0 | 0 | 0 | 309.617 | 41.1645 | Steel194_04 | - | - | F. Richer, Die wichtigsten physikalischen Eigenschaften von 52 Eisenwerkstoffen, Stahleisen-Sonderberichte, 1973, 8.
Balance | 0.2 | 0.77 | 0.06 | 0.35 | 0 | 0.06 | 0 | 0.032 | 0 | 0.28 | 0 | 0 | 0 | 0 | 0.014 | 0.018 | 0 | 0 | 0 | 0 | 0 | 403.984 | 38.6638 | Steel194_05 | - | - | F. Richer, Die wichtigsten physikalischen Eigenschaften von 52 Eisenwerkstoffen, Stahleisen-Sonderberichte, 1973, 8.
Balance | 0.2 | 0.77 | 0.06 | 0.35 | 0 | 0.06 | 0 | 0.032 | 0 | 0.28 | 0 | 0 | 0 | 0 | 0.014 | 0.018 | 0 | 0 | 0 | 0 | 0 | 561.34 | 34.0003 | Steel194_06 | - | - | F. Richer, Die wichtigsten physikalischen Eigenschaften von 52 Eisenwerkstoffen, Stahleisen-Sonderberichte, 1973, 8.
Balance | 0.2 | 0.77 | 0.06 | 0.35 | 0 | 0.06 | 0 | 0.032 | 0 | 0.28 | 0 | 0 | 0 | 0 | 0.014 | 0.018 | 0 | 0 | 0 | 0 | 0 | 617.314 | 32.1795 | Steel194_07 | - | - | F. Richer, Die wichtigsten physikalischen Eigenschaften von 52 Eisenwerkstoffen, Stahleisen-Sonderberichte, 1973, 8.
Balance | 0.21 | 1.33 | 0.07 | 0.01 | 0 | 0.06 | 0.14 | 0.04 | 0 | 0.38 | 0 | 0 | 0 | 0 | 0.012 | 0.018 | 0 | 0 | 0 | 0 | 0 | 0 | 39.6253 | Steel195_01 | - | - | F. Richer, Die wichtigsten physikalischen Eigenschaften von 52 Eisenwerkstoffen, Stahleisen-Sonderberichte, 1973, 8.
Balance | 0.21 | 1.33 | 0.07 | 0.01 | 0 | 0.06 | 0.14 | 0.04 | 0 | 0.38 | 0 | 0 | 0 | 0 | 0.012 | 0.018 | 0 | 0 | 0 | 0 | 0 | 55.6263 | 40.474 | Steel195_02 | - | - | F. Richer, Die wichtigsten physikalischen Eigenschaften von 52 Eisenwerkstoffen, Stahleisen-Sonderberichte, 1973, 8.
Balance | 0.21 | 1.33 | 0.07 | 0.01 | 0 | 0.06 | 0.14 | 0.04 | 0 | 0.38 | 0 | 0 | 0 | 0 | 0.012 | 0.018 | 0 | 0 | 0 | 0 | 0 | 133.374 | 40.4107 | Steel195_03 | - | - | F. Richer, Die wichtigsten physikalischen Eigenschaften von 52 Eisenwerkstoffen, Stahleisen-Sonderberichte, 1973, 8.
Balance | 0.21 | 1.33 | 0.07 | 0.01 | 0 | 0.06 | 0.14 | 0.04 | 0 | 0.38 | 0 | 0 | 0 | 0 | 0.012 | 0.018 | 0 | 0 | 0 | 0 | 0 | 214.672 | 39.8905 | Steel195_04 | - | - | F. Richer, Die wichtigsten physikalischen Eigenschaften von 52 Eisenwerkstoffen, Stahleisen-Sonderberichte, 1973, 8.
Balance | 0.21 | 1.33 | 0.07 | 0.01 | 0 | 0.06 | 0.14 | 0.04 | 0 | 0.38 | 0 | 0 | 0 | 0 | 0.012 | 0.018 | 0 | 0 | 0 | 0 | 0 | 286.742 | 39.0255 | Steel195_05 | - | - | F. Richer, Die wichtigsten physikalischen Eigenschaften von 52 Eisenwerkstoffen, Stahleisen-Sonderberichte, 1973, 8.
Balance | 0.23 | 1.51 | 0.04 | 0.025 | 0.105 | 0.06 | 0 | 0.015 | 0 | 0.12 | 0 | 0 | 0 | 0 | 0.037 | 0.038 | 0 | 0 | 0 | 0 | 0 | 8.687 | 43.8977 | Steel196_01 | - | - | F. Richer, Die wichtigsten physikalischen Eigenschaften von 52 Eisenwerkstoffen, Stahleisen-Sonderberichte, 1973, 8.
Balance | 0.23 | 1.51 | 0.04 | 0.025 | 0.105 | 0.06 | 0 | 0.015 | 0 | 0.12 | 0 | 0 | 0 | 0 | 0.037 | 0.038 | 0 | 0 | 0 | 0 | 0 | 80.5742 | 44.2147 | Steel196_02 | - | - | F. Richer, Die wichtigsten physikalischen Eigenschaften von 52 Eisenwerkstoffen, Stahleisen-Sonderberichte, 1973, 8.
Balance | 0.23 | 1.51 | 0.04 | 0.025 | 0.105 | 0.06 | 0 | 0.015 | 0 | 0.12 | 0 | 0 | 0 | 0 | 0.037 | 0.038 | 0 | 0 | 0 | 0 | 0 | 154.876 | 43.9221 | Steel196_03 | - | - | F. Richer, Die wichtigsten physikalischen Eigenschaften von 52 Eisenwerkstoffen, Stahleisen-Sonderberichte, 1973, 8.
Balance | 0.15 | 0.51 | 0.34 | 0.53 | 0.26 | 0.52 | 0 | 0.02 | 0 | 0.26 | 0 | 0 | 0 | 0 | 0.024 | 0.009 | 0 | 0 | 0 | 0 | 0 | 8.687 | 43.8977 | Steel197_01 | - | - | F. Richer, Die wichtigsten physikalischen Eigenschaften von 52 Eisenwerkstoffen, Stahleisen-Sonderberichte, 1973, 8.
Balance | 0.15 | 0.51 | 0.34 | 0.53 | 0.26 | 0.52 | 0 | 0.02 | 0 | 0.26 | 0 | 0 | 0 | 0 | 0.024 | 0.009 | 0 | 0 | 0 | 0 | 0 | 80.5742 | 44.2147 | Steel197_02 | - | - | F. Richer, Die wichtigsten physikalischen Eigenschaften von 52 Eisenwerkstoffen, Stahleisen-Sonderberichte, 1973, 8.
Balance | 0.15 | 0.51 | 0.34 | 0.53 | 0.26 | 0.52 | 0 | 0.02 | 0 | 0.26 | 0 | 0 | 0 | 0 | 0.024 | 0.009 | 0 | 0 | 0 | 0 | 0 | 154.876 | 43.9221 | Steel197_03 | - | - | F. Richer, Die wichtigsten physikalischen Eigenschaften von 52 Eisenwerkstoffen, Stahleisen-Sonderberichte, 1973, 8.
Balance | 0.15 | 0.62 | 0.12 | 0.51 | 0 | 0.87 | 0 | 0.025 | 0 | 0.25 | 0 | 0 | 0 | 0 | 0.011 | 0.011 | 0 | 0 | 0 | 0 | 0 | 7.8684 | 41.6861 | Steel198_01 | - | - | F. Richer, Die wichtigsten physikalischen Eigenschaften von 52 Eisenwerkstoffen, Stahleisen-Sonderberichte, 1973, 8.
Balance | 0.15 | 0.62 | 0.12 | 0.51 | 0 | 0.87 | 0 | 0.025 | 0 | 0.25 | 0 | 0 | 0 | 0 | 0.011 | 0.011 | 0 | 0 | 0 | 0 | 0 | 111.099 | 41.894 | Steel198_02 | - | - | F. Richer, Die wichtigsten physikalischen Eigenschaften von 52 Eisenwerkstoffen, Stahleisen-Sonderberichte, 1973, 8.
Balance | 0.15 | 0.62 | 0.12 | 0.51 | 0 | 0.87 | 0 | 0.025 | 0 | 0.25 | 0 | 0 | 0 | 0 | 0.011 | 0.011 | 0 | 0 | 0 | 0 | 0 | 213.312 | 41.1866 | Steel198_03 | - | - | F. Richer, Die wichtigsten physikalischen Eigenschaften von 52 Eisenwerkstoffen, Stahleisen-Sonderberichte, 1973, 8.
Balance | 0.15 | 0.62 | 0.12 | 0.51 | 0 | 0.87 | 0 | 0.025 | 0 | 0.25 | 0 | 0 | 0 | 0 | 0.011 | 0.011 | 0 | 0 | 0 | 0 | 0 | 318.039 | 39.2214 | Steel198_04 | - | - | F. Richer, Die wichtigsten physikalischen Eigenschaften von 52 Eisenwerkstoffen, Stahleisen-Sonderberichte, 1973, 8.
Balance | 0.15 | 0.62 | 0.12 | 0.51 | 0 | 0.87 | 0 | 0.025 | 0 | 0.25 | 0 | 0 | 0 | 0 | 0.011 | 0.011 | 0 | 0 | 0 | 0 | 0 | 443.809 | 36.2302 | Steel198_05 | - | - | F. Richer, Die wichtigsten physikalischen Eigenschaften von 52 Eisenwerkstoffen, Stahleisen-Sonderberichte, 1973, 8.
Balance | 0.15 | 0.62 | 0.12 | 0.51 | 0 | 0.87 | 0 | 0.025 | 0 | 0.25 | 0 | 0 | 0 | 0 | 0.011 | 0.011 | 0 | 0 | 0 | 0 | 0 | 538.176 | 33.7295 | Steel198_06 | - | - | F. Richer, Die wichtigsten physikalischen Eigenschaften von 52 Eisenwerkstoffen, Stahleisen-Sonderberichte, 1973, 8.
Balance | 0.15 | 0.62 | 0.12 | 0.51 | 0 | 0.87 | 0 | 0.025 | 0 | 0.25 | 0 | 0 | 0 | 0 | 0.011 | 0.011 | 0 | 0 | 0 | 0 | 0 | 620.924 | 31.3412 | Steel198_07 | - | - | F. Richer, Die wichtigsten physikalischen Eigenschaften von 52 Eisenwerkstoffen, Stahleisen-Sonderberichte, 1973, 8.
Balance | 0.35 | 0.59 | 0.26 | 0.2 | 0 | 0.88 | 0.12 | 0.004 | 0 | 0.21 | 0 | 0 | 0 | 0 | 0.028 | 0.031 | 0 | 0 | 0 | 0 | 0 | 1.0483 | 33.2586 | Steel199_01 | - | - | F. Richer, Die wichtigsten physikalischen Eigenschaften von 52 Eisenwerkstoffen, Stahleisen-Sonderberichte, 1973, 8.
Balance | 0.35 | 0.59 | 0.26 | 0.2 | 0 | 0.88 | 0.12 | 0.004 | 0 | 0.21 | 0 | 0 | 0 | 0 | 0.028 | 0.031 | 0 | 0 | 0 | 0 | 0 | 76.1924 | 35.0251 | Steel199_02 | - | - | F. Richer, Die wichtigsten physikalischen Eigenschaften von 52 Eisenwerkstoffen, Stahleisen-Sonderberichte, 1973, 8.
Balance | 0.35 | 0.59 | 0.26 | 0.2 | 0 | 0.88 | 0.12 | 0.004 | 0 | 0.21 | 0 | 0 | 0 | 0 | 0.028 | 0.031 | 0 | 0 | 0 | 0 | 0 | 145.689 | 35.7992 | Steel199_03 | - | - | F. Richer, Die wichtigsten physikalischen Eigenschaften von 52 Eisenwerkstoffen, Stahleisen-Sonderberichte, 1973, 8.
Balance | 0.35 | 0.59 | 0.26 | 0.2 | 0 | 0.88 | 0.12 | 0.004 | 0 | 0.21 | 0 | 0 | 0 | 0 | 0.028 | 0.031 | 0 | 0 | 0 | 0 | 0 | 235.003 | 35.9666 | Steel199_04 | - | - | F. Richer, Die wichtigsten physikalischen Eigenschaften von 52 Eisenwerkstoffen, Stahleisen-Sonderberichte, 1973, 8.
Balance | 0.35 | 0.59 | 0.26 | 0.2 | 0 | 0.88 | 0.12 | 0.004 | 0 | 0.21 | 0 | 0 | 0 | 0 | 0.028 | 0.031 | 0 | 0 | 0 | 0 | 0 | 344.2 | 35.1079 | Steel199_05 | - | - | F. Richer, Die wichtigsten physikalischen Eigenschaften von 52 Eisenwerkstoffen, Stahleisen-Sonderberichte, 1973, 8.
Balance | 0.35 | 0.59 | 0.26 | 0.2 | 0 | 0.88 | 0.12 | 0.004 | 0 | 0.21 | 0 | 0 | 0 | 0 | 0.028 | 0.031 | 0 | 0 | 0 | 0 | 0 | 432.542 | 34.055 | Steel199_06 | - | - | F. Richer, Die wichtigsten physikalischen Eigenschaften von 52 Eisenwerkstoffen, Stahleisen-Sonderberichte, 1973, 8.
Balance | 0.35 | 0.59 | 0.26 | 0.2 | 0 | 0.88 | 0.12 | 0.004 | 0 | 0.21 | 0 | 0 | 0 | 0 | 0.028 | 0.031 | 0 | 0 | 0 | 0 | 0 | 512.787 | 32.8483 | Steel199_07 | - | - | F. Richer, Die wichtigsten physikalischen Eigenschaften von 52 Eisenwerkstoffen, Stahleisen-Sonderberichte, 1973, 8.
Balance | 0.35 | 0.59 | 0.26 | 0.2 | 0 | 0.88 | 0.12 | 0.004 | 0 | 0.21 | 0 | 0 | 0 | 0 | 0.028 | 0.031 | 0 | 0 | 0 | 0 | 0 | 624.487 | 30.808 | Steel199_08 | - | - | F. Richer, Die wichtigsten physikalischen Eigenschaften von 52 Eisenwerkstoffen, Stahleisen-Sonderberichte, 1973, 8.
Balance | 0.315 | 0.69 | 0.073 | 0.012 | 0 | 1.1 | 0.066 | 0.005 | 0 | 0.2 | 0 | 0 | 0 | 0 | 0.039 | 0.036 | 0 | 0 | 0 | 0 | 0 | 5.9955 | 46.2993 | Steel200_01 | - | - | F. Richer, Die wichtigsten physikalischen Eigenschaften von 52 Eisenwerkstoffen, Stahleisen-Sonderberichte, 1973, 8.
Balance | 0.315 | 0.69 | 0.073 | 0.012 | 0 | 1.1 | 0.066 | 0.005 | 0 | 0.2 | 0 | 0 | 0 | 0 | 0.039 | 0.036 | 0 | 0 | 0 | 0 | 0 | 95.4923 | 45.2848 | Steel200_02 | - | - | F. Richer, Die wichtigsten physikalischen Eigenschaften von 52 Eisenwerkstoffen, Stahleisen-Sonderberichte, 1973, 8.
Balance | 0.315 | 0.69 | 0.073 | 0.012 | 0 | 1.1 | 0.066 | 0.005 | 0 | 0.2 | 0 | 0 | 0 | 0 | 0.039 | 0.036 | 0 | 0 | 0 | 0 | 0 | 231.599 | 42.9817 | Steel200_03 | - | - | F. Richer, Die wichtigsten physikalischen Eigenschaften von 52 Eisenwerkstoffen, Stahleisen-Sonderberichte, 1973, 8.
Balance | 0.315 | 0.69 | 0.073 | 0.012 | 0 | 1.1 | 0.066 | 0.005 | 0 | 0.2 | 0 | 0 | 0 | 0 | 0.039 | 0.036 | 0 | 0 | 0 | 0 | 0 | 309.617 | 41.1645 | Steel200_04 | - | - | F. Richer, Die wichtigsten physikalischen Eigenschaften von 52 Eisenwerkstoffen, Stahleisen-Sonderberichte, 1973, 8.
Balance | 0.315 | 0.69 | 0.073 | 0.012 | 0 | 1.1 | 0.066 | 0.005 | 0 | 0.2 | 0 | 0 | 0 | 0 | 0.039 | 0.036 | 0 | 0 | 0 | 0 | 0 | 403.984 | 38.6638 | Steel200_05 | - | - | F. Richer, Die wichtigsten physikalischen Eigenschaften von 52 Eisenwerkstoffen, Stahleisen-Sonderberichte, 1973, 8.
Balance | 0.315 | 0.69 | 0.073 | 0.012 | 0 | 1.1 | 0.066 | 0.005 | 0 | 0.2 | 0 | 0 | 0 | 0 | 0.039 | 0.036 | 0 | 0 | 0 | 0 | 0 | 561.34 | 34.0003 | Steel200_06 | - | - | F. Richer, Die wichtigsten physikalischen Eigenschaften von 52 Eisenwerkstoffen, Stahleisen-Sonderberichte, 1973, 8.
Balance | 0.315 | 0.69 | 0.073 | 0.012 | 0 | 1.1 | 0.066 | 0.005 | 0 | 0.2 | 0 | 0 | 0 | 0 | 0.039 | 0.036 | 0 | 0 | 0 | 0 | 0 | 617.314 | 32.1795 | Steel200_07 | - | - | F. Richer, Die wichtigsten physikalischen Eigenschaften von 52 Eisenwerkstoffen, Stahleisen-Sonderberichte, 1973, 8.
Balance | 0.06 | 0.56 | 0.15 | 0.31 | 0.36 | 1.9 | 0 | 0.025 | 0 | 0.96 | 0 | 0 | 0 | 0 | 0.021 | 0.007 | 0 | 0 | 0 | 0 | 0 | 11.5905 | 25.1009 | Steel201_01 | - | - | F. Richer, Die wichtigsten physikalischen Eigenschaften von 52 Eisenwerkstoffen, Stahleisen-Sonderberichte, 1973, 8.
Balance | 0.06 | 0.56 | 0.15 | 0.31 | 0.36 | 1.9 | 0 | 0.025 | 0 | 0.96 | 0 | 0 | 0 | 0 | 0.021 | 0.007 | 0 | 0 | 0 | 0 | 0 | 103.967 | 27.976 | Steel201_02 | - | - | F. Richer, Die wichtigsten physikalischen Eigenschaften von 52 Eisenwerkstoffen, Stahleisen-Sonderberichte, 1973, 8.
Balance | 0.06 | 0.56 | 0.15 | 0.31 | 0.36 | 1.9 | 0 | 0.025 | 0 | 0.96 | 0 | 0 | 0 | 0 | 0.021 | 0.007 | 0 | 0 | 0 | 0 | 0 | 205.773 | 29.8994 | Steel201_03 | - | - | F. Richer, Die wichtigsten physikalischen Eigenschaften von 52 Eisenwerkstoffen, Stahleisen-Sonderberichte, 1973, 8.
Balance | 0.06 | 0.56 | 0.15 | 0.31 | 0.36 | 1.9 | 0 | 0.025 | 0 | 0.96 | 0 | 0 | 0 | 0 | 0.021 | 0.007 | 0 | 0 | 0 | 0 | 0 | 301.925 | 30.8686 | Steel201_04 | - | - | F. Richer, Die wichtigsten physikalischen Eigenschaften von 52 Eisenwerkstoffen, Stahleisen-Sonderberichte, 1973, 8.
Balance | 0.06 | 0.56 | 0.15 | 0.31 | 0.36 | 1.9 | 0 | 0.025 | 0 | 0.96 | 0 | 0 | 0 | 0 | 0.021 | 0.007 | 0 | 0 | 0 | 0 | 0 | 410.957 | 31.0774 | Steel201_05 | - | - | F. Richer, Die wichtigsten physikalischen Eigenschaften von 52 Eisenwerkstoffen, Stahleisen-Sonderberichte, 1973, 8.
Balance | 0.06 | 0.56 | 0.15 | 0.31 | 0.36 | 1.9 | 0 | 0.025 | 0 | 0.96 | 0 | 0 | 0 | 0 | 0.021 | 0.007 | 0 | 0 | 0 | 0 | 0 | 494.571 | 30.5957 | Steel201_06 | - | - | F. Richer, Die wichtigsten physikalischen Eigenschaften von 52 Eisenwerkstoffen, Stahleisen-Sonderberichte, 1973, 8.
Balance | 0.06 | 0.56 | 0.15 | 0.31 | 0.36 | 1.9 | 0 | 0.025 | 0 | 0.96 | 0 | 0 | 0 | 0 | 0.021 | 0.007 | 0 | 0 | 0 | 0 | 0 | 596.848 | 29.4689 | Steel201_07 | - | - | F. Richer, Die wichtigsten physikalischen Eigenschaften von 52 Eisenwerkstoffen, Stahleisen-Sonderberichte, 1973, 8.
Balance | 0.14 | 0.52 | 0.06 | 1.08 | 0 | 2.52 | 0 | 0.007 | 0 | 0.23 | 0 | 0 | 0 | 0 | 0.015 | 0.016 | 0 | 0 | 0 | 0 | 0 | 1.0483 | 33.2586 | Steel202_01 | - | - | F. Richer, Die wichtigsten physikalischen Eigenschaften von 52 Eisenwerkstoffen, Stahleisen-Sonderberichte, 1973, 8.
Balance | 0.14 | 0.52 | 0.06 | 1.08 | 0 | 2.52 | 0 | 0.007 | 0 | 0.23 | 0 | 0 | 0 | 0 | 0.015 | 0.016 | 0 | 0 | 0 | 0 | 0 | 76.1924 | 35.0251 | Steel202_02 | - | - | F. Richer, Die wichtigsten physikalischen Eigenschaften von 52 Eisenwerkstoffen, Stahleisen-Sonderberichte, 1973, 8.
Balance | 0.14 | 0.52 | 0.06 | 1.08 | 0 | 2.52 | 0 | 0.007 | 0 | 0.23 | 0 | 0 | 0 | 0 | 0.015 | 0.016 | 0 | 0 | 0 | 0 | 0 | 145.689 | 35.7992 | Steel202_03 | - | - | F. Richer, Die wichtigsten physikalischen Eigenschaften von 52 Eisenwerkstoffen, Stahleisen-Sonderberichte, 1973, 8.
Balance | 0.14 | 0.52 | 0.06 | 1.08 | 0 | 2.52 | 0 | 0.007 | 0 | 0.23 | 0 | 0 | 0 | 0 | 0.015 | 0.016 | 0 | 0 | 0 | 0 | 0 | 235.003 | 35.9666 | Steel202_04 | - | - | F. Richer, Die wichtigsten physikalischen Eigenschaften von 52 Eisenwerkstoffen, Stahleisen-Sonderberichte, 1973, 8.
Balance | 0.14 | 0.52 | 0.06 | 1.08 | 0 | 2.52 | 0 | 0.007 | 0 | 0.23 | 0 | 0 | 0 | 0 | 0.015 | 0.016 | 0 | 0 | 0 | 0 | 0 | 344.2 | 35.1079 | Steel202_05 | - | - | F. Richer, Die wichtigsten physikalischen Eigenschaften von 52 Eisenwerkstoffen, Stahleisen-Sonderberichte, 1973, 8.
Balance | 0.14 | 0.52 | 0.06 | 1.08 | 0 | 2.52 | 0 | 0.007 | 0 | 0.23 | 0 | 0 | 0 | 0 | 0.015 | 0.016 | 0 | 0 | 0 | 0 | 0 | 432.542 | 34.055 | Steel202_06 | - | - | F. Richer, Die wichtigsten physikalischen Eigenschaften von 52 Eisenwerkstoffen, Stahleisen-Sonderberichte, 1973, 8.
Balance | 0.14 | 0.52 | 0.06 | 1.08 | 0 | 2.52 | 0 | 0.007 | 0 | 0.23 | 0 | 0 | 0 | 0 | 0.015 | 0.016 | 0 | 0 | 0 | 0 | 0 | 512.787 | 32.8483 | Steel202_07 | - | - | F. Richer, Die wichtigsten physikalischen Eigenschaften von 52 Eisenwerkstoffen, Stahleisen-Sonderberichte, 1973, 8.
Balance | 0.14 | 0.52 | 0.06 | 1.08 | 0 | 2.52 | 0 | 0.007 | 0 | 0.23 | 0 | 0 | 0 | 0 | 0.015 | 0.016 | 0 | 0 | 0 | 0 | 0 | 624.487 | 30.808 | Steel202_08 | - | - | F. Richer, Die wichtigsten physikalischen Eigenschaften von 52 Eisenwerkstoffen, Stahleisen-Sonderberichte, 1973, 8.
Balance | 0.2 | 0.42 | 0.16 | 0.55 | 0.61 | 3.35 | 0.12 | 0.007 | 0 | 0.29 | 0 | 0 | 0 | 0 | 0.007 | 0.018 | 0 | 0 | 0 | 0 | 0 | 0 | 23.9548 | Steel203_01 | - | - | F. Richer, Die wichtigsten physikalischen Eigenschaften von 52 Eisenwerkstoffen, Stahleisen-Sonderberichte, 1973, 8.
Balance | 0.2 | 0.42 | 0.16 | 0.55 | 0.61 | 3.35 | 0.12 | 0.007 | 0 | 0.29 | 0 | 0 | 0 | 0 | 0.007 | 0.018 | 0 | 0 | 0 | 0 | 0 | 80.9747 | 26.5995 | Steel203_02 | - | - | F. Richer, Die wichtigsten physikalischen Eigenschaften von 52 Eisenwerkstoffen, Stahleisen-Sonderberichte, 1973, 8.
Balance | 0.2 | 0.42 | 0.16 | 0.55 | 0.61 | 3.35 | 0.12 | 0.007 | 0 | 0.29 | 0 | 0 | 0 | 0 | 0.007 | 0.018 | 0 | 0 | 0 | 0 | 0 | 182.804 | 28.3704 | Steel203_03 | - | - | F. Richer, Die wichtigsten physikalischen Eigenschaften von 52 Eisenwerkstoffen, Stahleisen-Sonderberichte, 1973, 8.
Balance | 0.2 | 0.42 | 0.16 | 0.55 | 0.61 | 3.35 | 0.12 | 0.007 | 0 | 0.29 | 0 | 0 | 0 | 0 | 0.007 | 0.018 | 0 | 0 | 0 | 0 | 0 | 285.912 | 29.3789 | Steel203_04 | - | - | F. Richer, Die wichtigsten physikalischen Eigenschaften von 52 Eisenwerkstoffen, Stahleisen-Sonderberichte, 1973, 8.
Balance | 0.2 | 0.42 | 0.16 | 0.55 | 0.61 | 3.35 | 0.12 | 0.007 | 0 | 0.29 | 0 | 0 | 0 | 0 | 0.007 | 0.018 | 0 | 0 | 0 | 0 | 0 | 392.629 | 29.5492 | Steel203_05 | - | - | F. Richer, Die wichtigsten physikalischen Eigenschaften von 52 Eisenwerkstoffen, Stahleisen-Sonderberichte, 1973, 8.
Balance | 0.2 | 0.42 | 0.16 | 0.55 | 0.61 | 3.35 | 0.12 | 0.007 | 0 | 0.29 | 0 | 0 | 0 | 0 | 0.007 | 0.018 | 0 | 0 | 0 | 0 | 0 | 480.872 | 29.1446 | Steel203_06 | - | - | F. Richer, Die wichtigsten physikalischen Eigenschaften von 52 Eisenwerkstoffen, Stahleisen-Sonderberichte, 1973, 8.
Balance | 0.2 | 0.42 | 0.16 | 0.55 | 0.61 | 3.35 | 0.12 | 0.007 | 0 | 0.29 | 0 | 0 | 0 | 0 | 0.007 | 0.018 | 0 | 0 | 0 | 0 | 0 | 566.852 | 28.3582 | Steel203_07 | - | - | F. Richer, Die wichtigsten physikalischen Eigenschaften von 52 Eisenwerkstoffen, Stahleisen-Sonderberichte, 1973, 8.
Balance | 0.2 | 0.42 | 0.16 | 0.55 | 0.61 | 3.35 | 0.12 | 0.007 | 0 | 0.29 | 0 | 0 | 0 | 0 | 0.007 | 0.018 | 0 | 0 | 0 | 0 | 0 | 628.457 | 27.644 | Steel203_08 | - | - | F. Richer, Die wichtigsten physikalischen Eigenschaften von 52 Eisenwerkstoffen, Stahleisen-Sonderberichte, 1973, 8.
Balance | 0.2 | 0.42 | 0.16 | 0.55 | 0.61 | 3.35 | 0.12 | 0.007 | 0 | 0.29 | 0 | 0 | 0 | 0 | 0.007 | 0.018 | 0 | 0 | 0 | 0 | 0 | 712.193 | 26.3616 | Steel203_09 | - | - | F. Richer, Die wichtigsten physikalischen Eigenschaften von 52 Eisenwerkstoffen, Stahleisen-Sonderberichte, 1973, 8.
Balance | 0.2 | 0.42 | 0.16 | 0.55 | 0.61 | 3.35 | 0.12 | 0.007 | 0 | 0.29 | 0 | 0 | 0 | 0 | 0.007 | 0.018 | 0 | 0 | 0 | 0 | 0 | 806.361 | 25.1573 | Steel203_10 | - | - | F. Richer, Die wichtigsten physikalischen Eigenschaften von 52 Eisenwerkstoffen, Stahleisen-Sonderberichte, 1973, 8.
Balance | 0.2 | 0.42 | 0.16 | 0.55 | 0.61 | 3.35 | 0.12 | 0.007 | 0 | 0.29 | 0 | 0 | 0 | 0 | 0.007 | 0.018 | 0 | 0 | 0 | 0 | 0 | 903.72 | 25.8217 | Steel203_11 | - | - | F. Richer, Die wichtigsten physikalischen Eigenschaften von 52 Eisenwerkstoffen, Stahleisen-Sonderberichte, 1973, 8.
Balance | 0.2 | 0.42 | 0.16 | 0.55 | 0.61 | 3.35 | 0.12 | 0.007 | 0 | 0.29 | 0 | 0 | 0 | 0 | 0.007 | 0.018 | 0 | 0 | 0 | 0 | 0 | 1031.17 | 26.9487 | Steel203_12 | - | - | F. Richer, Die wichtigsten physikalischen Eigenschaften von 52 Eisenwerkstoffen, Stahleisen-Sonderberichte, 1973, 8.
Balance | 0.2 | 0.42 | 0.16 | 0.55 | 0.61 | 3.35 | 0.12 | 0.007 | 0 | 0.29 | 0 | 0 | 0 | 0 | 0.007 | 0.018 | 0 | 0 | 0 | 0 | 0 | 1201.43 | 28.8835 | Steel203_13 | - | - | F. Richer, Die wichtigsten physikalischen Eigenschaften von 52 Eisenwerkstoffen, Stahleisen-Sonderberichte, 1973, 8.
Balance | 0.12 | 1.28 | 0.56 | 0.01 | 0.11 | 0.03 | 0.45 | 0.014 | 0 | 0.32 | 0 | 0 | 0 | 0 | 0.012 | 0.014 | 0 | 0 | 0 | 0 | 0 | 0 | 39.6253 | Steel204_14 | - | - | F. Richer, Die wichtigsten physikalischen Eigenschaften von 52 Eisenwerkstoffen, Stahleisen-Sonderberichte, 1973, 8.
Balance | 0.12 | 1.28 | 0.56 | 0.01 | 0.11 | 0.03 | 0.45 | 0.014 | 0 | 0.32 | 0 | 0 | 0 | 0 | 0.012 | 0.014 | 0 | 0 | 0 | 0 | 0 | 55.6263 | 40.474 | Steel204_15 | - | - | F. Richer, Die wichtigsten physikalischen Eigenschaften von 52 Eisenwerkstoffen, Stahleisen-Sonderberichte, 1973, 8.
Balance | 0.12 | 1.28 | 0.56 | 0.01 | 0.11 | 0.03 | 0.45 | 0.014 | 0 | 0.32 | 0 | 0 | 0 | 0 | 0.012 | 0.014 | 0 | 0 | 0 | 0 | 0 | 133.374 | 40.4107 | Steel204_16 | - | - | F. Richer, Die wichtigsten physikalischen Eigenschaften von 52 Eisenwerkstoffen, Stahleisen-Sonderberichte, 1973, 8.
Balance | 0.12 | 1.28 | 0.56 | 0.01 | 0.11 | 0.03 | 0.45 | 0.014 | 0 | 0.32 | 0 | 0 | 0 | 0 | 0.012 | 0.014 | 0 | 0 | 0 | 0 | 0 | 214.672 | 39.8905 | Steel204_17 | - | - | F. Richer, Die wichtigsten physikalischen Eigenschaften von 52 Eisenwerkstoffen, Stahleisen-Sonderberichte, 1973, 8.
Balance | 0.12 | 1.28 | 0.56 | 0.01 | 0.11 | 0.03 | 0.45 | 0.014 | 0 | 0.32 | 0 | 0 | 0 | 0 | 0.012 | 0.014 | 0 | 0 | 0 | 0 | 0 | 286.742 | 39.0255 | Steel204_18 | - | - | F. Richer, Die wichtigsten physikalischen Eigenschaften von 52 Eisenwerkstoffen, Stahleisen-Sonderberichte, 1973, 8.
Balance | 0.13 | 1.29 | 0.56 | 0.03 | 0.12 | 0.05 | 0.47 | 0.006 | 0 | 0.34 | 0 | 0 | 0 | 0 | 0.01 | 0.014 | 0 | 0 | 0 | 0 | 0 | 0 | 39.6253 | Steel205_01 | - | - | F. Richer, Die wichtigsten physikalischen Eigenschaften von 52 Eisenwerkstoffen, Stahleisen-Sonderberichte, 1973, 8.
Balance | 0.13 | 1.29 | 0.56 | 0.03 | 0.12 | 0.05 | 0.47 | 0.006 | 0 | 0.34 | 0 | 0 | 0 | 0 | 0.01 | 0.014 | 0 | 0 | 0 | 0 | 0 | 55.6263 | 40.474 | Steel205_02 | - | - | F. Richer, Die wichtigsten physikalischen Eigenschaften von 52 Eisenwerkstoffen, Stahleisen-Sonderberichte, 1973, 8.
Balance | 0.13 | 1.29 | 0.56 | 0.03 | 0.12 | 0.05 | 0.47 | 0.006 | 0 | 0.34 | 0 | 0 | 0 | 0 | 0.01 | 0.014 | 0 | 0 | 0 | 0 | 0 | 133.374 | 40.4107 | Steel205_03 | - | - | F. Richer, Die wichtigsten physikalischen Eigenschaften von 52 Eisenwerkstoffen, Stahleisen-Sonderberichte, 1973, 8.
Balance | 0.13 | 1.29 | 0.56 | 0.03 | 0.12 | 0.05 | 0.47 | 0.006 | 0 | 0.34 | 0 | 0 | 0 | 0 | 0.01 | 0.014 | 0 | 0 | 0 | 0 | 0 | 214.672 | 39.8905 | Steel205_04 | - | - | F. Richer, Die wichtigsten physikalischen Eigenschaften von 52 Eisenwerkstoffen, Stahleisen-Sonderberichte, 1973, 8.
Balance | 0.13 | 1.29 | 0.56 | 0.03 | 0.12 | 0.05 | 0.47 | 0.006 | 0 | 0.34 | 0 | 0 | 0 | 0 | 0.01 | 0.014 | 0 | 0 | 0 | 0 | 0 | 286.742 | 39.0255 | Steel205_05 | - | - | F. Richer, Die wichtigsten physikalischen Eigenschaften von 52 Eisenwerkstoffen, Stahleisen-Sonderberichte, 1973, 8.
Balance | 0.11 | 1.31 | 0.6 | 0.03 | 0.13 | 0.06 | 0.5 | 0.01 | 0.22 | 0.35 | 0 | 0 | 0 | 0 | 0.013 | 0.014 | 0 | 0 | 0 | 0 | 0 | 0 | 36.9568 | Steel206_01 | - | - | F. Richer, Die wichtigsten physikalischen Eigenschaften von 52 Eisenwerkstoffen, Stahleisen-Sonderberichte, 1973, 8.
Balance | 0.11 | 1.31 | 0.6 | 0.03 | 0.13 | 0.06 | 0.5 | 0.01 | 0.22 | 0.35 | 0 | 0 | 0 | 0 | 0.013 | 0.014 | 0 | 0 | 0 | 0 | 0 | 65.2321 | 38.3785 | Steel206_02 | - | - | F. Richer, Die wichtigsten physikalischen Eigenschaften von 52 Eisenwerkstoffen, Stahleisen-Sonderberichte, 1973, 8.
Balance | 0.11 | 1.31 | 0.6 | 0.03 | 0.13 | 0.06 | 0.5 | 0.01 | 0.22 | 0.35 | 0 | 0 | 0 | 0 | 0.013 | 0.014 | 0 | 0 | 0 | 0 | 0 | 146.342 | 39.0784 | Steel206_03 | - | - | F. Richer, Die wichtigsten physikalischen Eigenschaften von 52 Eisenwerkstoffen, Stahleisen-Sonderberichte, 1973, 8.
Balance | 0.11 | 1.31 | 0.6 | 0.03 | 0.13 | 0.06 | 0.5 | 0.01 | 0.22 | 0.35 | 0 | 0 | 0 | 0 | 0.013 | 0.014 | 0 | 0 | 0 | 0 | 0 | 256.605 | 38.8299 | Steel206_04 | - | - | F. Richer, Die wichtigsten physikalischen Eigenschaften von 52 Eisenwerkstoffen, Stahleisen-Sonderberichte, 1973, 8.
Balance | 0.11 | 1.31 | 0.6 | 0.03 | 0.13 | 0.06 | 0.5 | 0.01 | 0.22 | 0.35 | 0 | 0 | 0 | 0 | 0.013 | 0.014 | 0 | 0 | 0 | 0 | 0 | 326.314 | 38.2314 | Steel206_05 | - | - | F. Richer, Die wichtigsten physikalischen Eigenschaften von 52 Eisenwerkstoffen, Stahleisen-Sonderberichte, 1973, 8.
Balance | 0.11 | 1.31 | 0.6 | 0.03 | 0.13 | 0.06 | 0.5 | 0.01 | 0.22 | 0.35 | 0 | 0 | 0 | 0 | 0.013 | 0.014 | 0 | 0 | 0 | 0 | 0 | 380.968 | 37.4399 | Steel206_06 | - | - | F. Richer, Die wichtigsten physikalischen Eigenschaften von 52 Eisenwerkstoffen, Stahleisen-Sonderberichte, 1973, 8.
Balance | 0.14 | 0.98 | 1.18 | 0.3 | 0 | 0.27 | 0.69 | 0.026 | 0.032 | 0.33 | 0 | 0 | 0 | 0 | 0.011 | 0.016 | 0 | 0 | 0 | 0 | 0 | 0 | 36.9568 | Steel207_01 | - | - | F. Richer, Die wichtigsten physikalischen Eigenschaften von 52 Eisenwerkstoffen, Stahleisen-Sonderberichte, 1973, 8.
Balance | 0.14 | 0.98 | 1.18 | 0.3 | 0 | 0.27 | 0.69 | 0.026 | 0.032 | 0.33 | 0 | 0 | 0 | 0 | 0.011 | 0.016 | 0 | 0 | 0 | 0 | 0 | 65.2321 | 38.3785 | Steel207_02 | - | - | F. Richer, Die wichtigsten physikalischen Eigenschaften von 52 Eisenwerkstoffen, Stahleisen-Sonderberichte, 1973, 8.
Balance | 0.14 | 0.98 | 1.18 | 0.3 | 0 | 0.27 | 0.69 | 0.026 | 0.032 | 0.33 | 0 | 0 | 0 | 0 | 0.011 | 0.016 | 0 | 0 | 0 | 0 | 0 | 146.342 | 39.0784 | Steel207_03 | - | - | F. Richer, Die wichtigsten physikalischen Eigenschaften von 52 Eisenwerkstoffen, Stahleisen-Sonderberichte, 1973, 8.
Balance | 0.14 | 0.98 | 1.18 | 0.3 | 0 | 0.27 | 0.69 | 0.026 | 0.032 | 0.33 | 0 | 0 | 0 | 0 | 0.011 | 0.016 | 0 | 0 | 0 | 0 | 0 | 256.605 | 38.8299 | Steel207_04 | - | - | F. Richer, Die wichtigsten physikalischen Eigenschaften von 52 Eisenwerkstoffen, Stahleisen-Sonderberichte, 1973, 8.
Balance | 0.14 | 0.98 | 1.18 | 0.3 | 0 | 0.27 | 0.69 | 0.026 | 0.032 | 0.33 | 0 | 0 | 0 | 0 | 0.011 | 0.016 | 0 | 0 | 0 | 0 | 0 | 326.314 | 38.2314 | Steel207_05 | - | - | F. Richer, Die wichtigsten physikalischen Eigenschaften von 52 Eisenwerkstoffen, Stahleisen-Sonderberichte, 1973, 8.
Balance | 0.14 | 0.98 | 1.18 | 0.3 | 0 | 0.27 | 0.69 | 0.026 | 0.032 | 0.33 | 0 | 0 | 0 | 0 | 0.011 | 0.016 | 0 | 0 | 0 | 0 | 0 | 380.968 | 37.4399 | Steel207_06 | - | - | F. Richer, Die wichtigsten physikalischen Eigenschaften von 52 Eisenwerkstoffen, Stahleisen-Sonderberichte, 1973, 8.
Balance | 0.14 | 1.31 | 1.28 | 0.28 | 0.1 | 0.53 | 0.07 | 0.007 | 0 | 0.37 | 0 | 0 | 0 | 0 | 0.011 | 0.01 | 0 | 0 | 0 | 0 | 0 | 7.5916 | 35.9668 | Steel207_07 | - | - | F. Richer, Die wichtigsten physikalischen Eigenschaften von 52 Eisenwerkstoffen, Stahleisen-Sonderberichte, 1973, 8.
Balance | 0.14 | 1.31 | 1.28 | 0.28 | 0.1 | 0.53 | 0.07 | 0.007 | 0 | 0.37 | 0 | 0 | 0 | 0 | 0.011 | 0.01 | 0 | 0 | 0 | 0 | 0 | 77.017 | 37.1985 | Steel207_08 | - | - | F. Richer, Die wichtigsten physikalischen Eigenschaften von 52 Eisenwerkstoffen, Stahleisen-Sonderberichte, 1973, 8.
Balance | 0.14 | 1.31 | 1.28 | 0.28 | 0.1 | 0.53 | 0.07 | 0.007 | 0 | 0.37 | 0 | 0 | 0 | 0 | 0.011 | 0.01 | 0 | 0 | 0 | 0 | 0 | 139.599 | 37.6665 | Steel207_09 | - | - | F. Richer, Die wichtigsten physikalischen Eigenschaften von 52 Eisenwerkstoffen, Stahleisen-Sonderberichte, 1973, 8.
Balance | 0.14 | 1.31 | 1.28 | 0.28 | 0.1 | 0.53 | 0.07 | 0.007 | 0 | 0.37 | 0 | 0 | 0 | 0 | 0.011 | 0.01 | 0 | 0 | 0 | 0 | 0 | 199.901 | 37.8672 | Steel207_10 | - | - | F. Richer, Die wichtigsten physikalischen Eigenschaften von 52 Eisenwerkstoffen, Stahleisen-Sonderberichte, 1973, 8.
Balance | 0.325 | 0.55 | 3.41 | 0.06 | 0 | 0.71 | 0.12 | 0.008 | 0 | 0.25 | 0 | 0 | 0 | 0 | 0.018 | 0.025 | 0 | 0 | 0 | 0 | 0 | 4.8235 | 31.3528 | Steel207_11 | - | - | F. Richer, Die wichtigsten physikalischen Eigenschaften von 52 Eisenwerkstoffen, Stahleisen-Sonderberichte, 1973, 8.
Balance | 0.325 | 0.55 | 3.41 | 0.06 | 0 | 0.71 | 0.12 | 0.008 | 0 | 0.25 | 0 | 0 | 0 | 0 | 0.018 | 0.025 | 0 | 0 | 0 | 0 | 0 | 131.047 | 32.9372 | Steel207_12 | - | - | F. Richer, Die wichtigsten physikalischen Eigenschaften von 52 Eisenwerkstoffen, Stahleisen-Sonderberichte, 1973, 8.
Balance | 0.325 | 0.55 | 3.41 | 0.06 | 0 | 0.71 | 0.12 | 0.008 | 0 | 0.25 | 0 | 0 | 0 | 0 | 0.018 | 0.025 | 0 | 0 | 0 | 0 | 0 | 251.599 | 33.6817 | Steel207_13 | - | - | F. Richer, Die wichtigsten physikalischen Eigenschaften von 52 Eisenwerkstoffen, Stahleisen-Sonderberichte, 1973, 8.
Balance | 0.325 | 0.55 | 3.41 | 0.06 | 0 | 0.71 | 0.12 | 0.008 | 0 | 0.25 | 0 | 0 | 0 | 0 | 0.018 | 0.025 | 0 | 0 | 0 | 0 | 0 | 339.789 | 33.6202 | Steel207_14 | - | - | F. Richer, Die wichtigsten physikalischen Eigenschaften von 52 Eisenwerkstoffen, Stahleisen-Sonderberichte, 1973, 8.
Balance | 0.325 | 0.55 | 3.41 | 0.06 | 0 | 0.71 | 0.12 | 0.008 | 0 | 0.25 | 0 | 0 | 0 | 0 | 0.018 | 0.025 | 0 | 0 | 0 | 0 | 0 | 452.472 | 32.7239 | Steel207_15 | - | - | F. Richer, Die wichtigsten physikalischen Eigenschaften von 52 Eisenwerkstoffen, Stahleisen-Sonderberichte, 1973, 8.
Balance | 0.34 | 0.55 | 3.53 | 0.39 | 0 | 0.78 | 0.05 | 0.007 | 0 | 0.27 | 0 | 0 | 0 | 0 | 0.024 | 0.003 | 0 | 0 | 0 | 0 | 0 | 4.8235 | 31.3528 | Steel207_16 | - | - | F. Richer, Die wichtigsten physikalischen Eigenschaften von 52 Eisenwerkstoffen, Stahleisen-Sonderberichte, 1973, 8.
Balance | 0.34 | 0.55 | 3.53 | 0.39 | 0 | 0.78 | 0.05 | 0.007 | 0 | 0.27 | 0 | 0 | 0 | 0 | 0.024 | 0.003 | 0 | 0 | 0 | 0 | 0 | 131.047 | 32.9372 | Steel207_17 | - | - | F. Richer, Die wichtigsten physikalischen Eigenschaften von 52 Eisenwerkstoffen, Stahleisen-Sonderberichte, 1973, 8.
Balance | 0.34 | 0.55 | 3.53 | 0.39 | 0 | 0.78 | 0.05 | 0.007 | 0 | 0.27 | 0 | 0 | 0 | 0 | 0.024 | 0.003 | 0 | 0 | 0 | 0 | 0 | 251.599 | 33.6817 | Steel207_18 | - | - | F. Richer, Die wichtigsten physikalischen Eigenschaften von 52 Eisenwerkstoffen, Stahleisen-Sonderberichte, 1973, 8.
Balance | 0.34 | 0.55 | 3.53 | 0.39 | 0 | 0.78 | 0.05 | 0.007 | 0 | 0.27 | 0 | 0 | 0 | 0 | 0.024 | 0.003 | 0 | 0 | 0 | 0 | 0 | 339.789 | 33.6202 | Steel207_19 | - | - | F. Richer, Die wichtigsten physikalischen Eigenschaften von 52 Eisenwerkstoffen, Stahleisen-Sonderberichte, 1973, 8.
Balance | 0.34 | 0.55 | 3.53 | 0.39 | 0 | 0.78 | 0.05 | 0.007 | 0 | 0.27 | 0 | 0 | 0 | 0 | 0.024 | 0.003 | 0 | 0 | 0 | 0 | 0 | 452.472 | 32.7239 | Steel207_20 | - | - | F. Richer, Die wichtigsten physikalischen Eigenschaften von 52 Eisenwerkstoffen, Stahleisen-Sonderberichte, 1973, 8.
Balance | 1.22 | 13 | 0.07 | 0 | 0 | 0.03 | 0.07 | 0.004 | 0 | 0.22 | 0 | 0 | 0 | 0 | 0.038 | 0.01 | 0 | 0 | 0 | 0 | 0 | 15.9075 | 12.1762 | Steel208_01 | - | - | F. Richer, Die wichtigsten physikalischen Eigenschaften von 52 Eisenwerkstoffen, Stahleisen-Sonderberichte, 1973, 8.
Balance | 1.22 | 13 | 0.07 | 0 | 0 | 0.03 | 0.07 | 0.004 | 0 | 0.22 | 0 | 0 | 0 | 0 | 0.038 | 0.01 | 0 | 0 | 0 | 0 | 0 | 185.979 | 15.331 | Steel208_02 | - | - | F. Richer, Die wichtigsten physikalischen Eigenschaften von 52 Eisenwerkstoffen, Stahleisen-Sonderberichte, 1973, 8.
Balance | 1.22 | 13 | 0.07 | 0 | 0 | 0.03 | 0.07 | 0.004 | 0 | 0.22 | 0 | 0 | 0 | 0 | 0.038 | 0.01 | 0 | 0 | 0 | 0 | 0 | 343.44 | 17.4925 | Steel208_03 | - | - | F. Richer, Die wichtigsten physikalischen Eigenschaften von 52 Eisenwerkstoffen, Stahleisen-Sonderberichte, 1973, 8.
Balance | 1.22 | 13 | 0.07 | 0 | 0 | 0.03 | 0.07 | 0.004 | 0 | 0.22 | 0 | 0 | 0 | 0 | 0.038 | 0.01 | 0 | 0 | 0 | 0 | 0 | 482.385 | 19.3458 | Steel208_04 | - | - | F. Richer, Die wichtigsten physikalischen Eigenschaften von 52 Eisenwerkstoffen, Stahleisen-Sonderberichte, 1973, 8.
Balance | 1.22 | 13 | 0.07 | 0 | 0 | 0.03 | 0.07 | 0.004 | 0 | 0.22 | 0 | 0 | 0 | 0 | 0.038 | 0.01 | 0 | 0 | 0 | 0 | 0 | 599.351 | 20.7761 | Steel208_05 | - | - | F. Richer, Die wichtigsten physikalischen Eigenschaften von 52 Eisenwerkstoffen, Stahleisen-Sonderberichte, 1973, 8.
Balance | 1.22 | 13 | 0.07 | 0 | 0 | 0.03 | 0.07 | 0.004 | 0 | 0.22 | 0 | 0 | 0 | 0 | 0.038 | 0.01 | 0 | 0 | 0 | 0 | 0 | 716.293 | 22.3589 | Steel208_06 | - | - | F. Richer, Die wichtigsten physikalischen Eigenschaften von 52 Eisenwerkstoffen, Stahleisen-Sonderberichte, 1973, 8.
Balance | 0.2 | 0.62 | 2.67 | 0.6 | 0.17 | 1.89 | 0 | 0 | 0 | 0.81 | 0.15 | 0 | 0 | 0 | 0.029 | 0.031 | 0 | 0 | 0 | 0 | 0 | 29.954 | 18.8891 | Steel210_01 | - | - | F. Richer, Die wichtigsten physikalischen Eigenschaften von 52 Eisenwerkstoffen, Stahleisen-Sonderberichte, 1973, 8.
Balance | 0.2 | 0.62 | 2.67 | 0.6 | 0.17 | 1.89 | 0 | 0 | 0 | 0.81 | 0.15 | 0 | 0 | 0 | 0.029 | 0.031 | 0 | 0 | 0 | 0 | 0 | 162.815 | 22.5716 | Steel210_02 | - | - | F. Richer, Die wichtigsten physikalischen Eigenschaften von 52 Eisenwerkstoffen, Stahleisen-Sonderberichte, 1973, 8.
Balance | 0.2 | 0.62 | 2.67 | 0.6 | 0.17 | 1.89 | 0 | 0 | 0 | 0.81 | 0.15 | 0 | 0 | 0 | 0.029 | 0.031 | 0 | 0 | 0 | 0 | 0 | 278.438 | 25.1836 | Steel210_03 | - | - | F. Richer, Die wichtigsten physikalischen Eigenschaften von 52 Eisenwerkstoffen, Stahleisen-Sonderberichte, 1973, 8.
Balance | 0.2 | 0.62 | 2.67 | 0.6 | 0.17 | 1.89 | 0 | 0 | 0 | 0.81 | 0.15 | 0 | 0 | 0 | 0.029 | 0.031 | 0 | 0 | 0 | 0 | 0 | 391.84 | 27.147 | Steel210_04 | - | - | F. Richer, Die wichtigsten physikalischen Eigenschaften von 52 Eisenwerkstoffen, Stahleisen-Sonderberichte, 1973, 8.
Balance | 0.2 | 0.62 | 2.67 | 0.6 | 0.17 | 1.89 | 0 | 0 | 0 | 0.81 | 0.15 | 0 | 0 | 0 | 0.029 | 0.031 | 0 | 0 | 0 | 0 | 0 | 487.974 | 28.2307 | Steel210_05 | - | - | F. Richer, Die wichtigsten physikalischen Eigenschaften von 52 Eisenwerkstoffen, Stahleisen-Sonderberichte, 1973, 8.
Balance | 0.2 | 0.62 | 2.67 | 0.6 | 0.17 | 1.89 | 0 | 0 | 0 | 0.81 | 0.15 | 0 | 0 | 0 | 0.029 | 0.031 | 0 | 0 | 0 | 0 | 0 | 586.512 | 28.7809 | Steel210_06 | - | - | F. Richer, Die wichtigsten physikalischen Eigenschaften von 52 Eisenwerkstoffen, Stahleisen-Sonderberichte, 1973, 8.
Balance | 0.2 | 0.62 | 2.67 | 0.6 | 0.17 | 1.89 | 0 | 0 | 0 | 0.81 | 0.15 | 0 | 0 | 0 | 0.029 | 0.031 | 0 | 0 | 0 | 0 | 0 | 679.354 | 28.6439 | Steel210_07 | - | - | F. Richer, Die wichtigsten physikalischen Eigenschaften von 52 Eisenwerkstoffen, Stahleisen-Sonderberichte, 1973, 8.
Balance | 0.11 | 0.34 | 0.09 | 0.65 | 0 | 5.18 | 0.08 | 11 | 0 | 0.6 | 0 | 0 | 0 | 0 | 0.018 | 0.005 | 0 | 0 | 0 | 0 | 0 | 6.7494 | 18.8852 | Steel211_01 | - | - | F. Richer, Die wichtigsten physikalischen Eigenschaften von 52 Eisenwerkstoffen, Stahleisen-Sonderberichte, 1973, 8.
Balance | 0.11 | 0.34 | 0.09 | 0.65 | 0 | 5.18 | 0.08 | 11 | 0 | 0.6 | 0 | 0 | 0 | 0 | 0.018 | 0.005 | 0 | 0 | 0 | 0 | 0 | 119.946 | 22.1831 | Steel211_02 | - | - | F. Richer, Die wichtigsten physikalischen Eigenschaften von 52 Eisenwerkstoffen, Stahleisen-Sonderberichte, 1973, 8.
Balance | 0.11 | 0.34 | 0.09 | 0.65 | 0 | 5.18 | 0.08 | 11 | 0 | 0.6 | 0 | 0 | 0 | 0 | 0.018 | 0.005 | 0 | 0 | 0 | 0 | 0 | 212.458 | 24.1812 | Steel211_03 | - | - | F. Richer, Die wichtigsten physikalischen Eigenschaften von 52 Eisenwerkstoffen, Stahleisen-Sonderberichte, 1973, 8.
Balance | 0.11 | 0.34 | 0.09 | 0.65 | 0 | 5.18 | 0.08 | 11 | 0 | 0.6 | 0 | 0 | 0 | 0 | 0.018 | 0.005 | 0 | 0 | 0 | 0 | 0 | 306.248 | 25.417 | Steel211_04 | - | - | F. Richer, Die wichtigsten physikalischen Eigenschaften von 52 Eisenwerkstoffen, Stahleisen-Sonderberichte, 1973, 8.
Balance | 0.11 | 0.34 | 0.09 | 0.65 | 0 | 5.18 | 0.08 | 11 | 0 | 0.6 | 0 | 0 | 0 | 0 | 0.018 | 0.005 | 0 | 0 | 0 | 0 | 0 | 427.931 | 26.3524 | Steel211_05 | - | - | F. Richer, Die wichtigsten physikalischen Eigenschaften von 52 Eisenwerkstoffen, Stahleisen-Sonderberichte, 1973, 8.
Balance | 0.11 | 0.34 | 0.09 | 0.65 | 0 | 5.18 | 0.08 | 11 | 0 | 0.6 | 0 | 0 | 0 | 0 | 0.018 | 0.005 | 0 | 0 | 0 | 0 | 0 | 546.233 | 26.639 | Steel211_06 | - | - | F. Richer, Die wichtigsten physikalischen Eigenschaften von 52 Eisenwerkstoffen, Stahleisen-Sonderberichte, 1973, 8.
Balance | 0.11 | 0.34 | 0.09 | 0.65 | 0 | 5.18 | 0.08 | 11 | 0 | 0.6 | 0 | 0 | 0 | 0 | 0.018 | 0.005 | 0 | 0 | 0 | 0 | 0 | 657.633 | 26.5432 | Steel211_07 | - | - | F. Richer, Die wichtigsten physikalischen Eigenschaften von 52 Eisenwerkstoffen, Stahleisen-Sonderberichte, 1973, 8.
Balance | 0.11 | 0.34 | 0.09 | 0.65 | 0 | 5.18 | 0.08 | 11 | 0 | 0.6 | 0 | 0 | 0 | 0 | 0.018 | 0.005 | 0 | 0 | 0 | 0 | 0 | 795.777 | 26.0706 | Steel211_08 | - | - | F. Richer, Die wichtigsten physikalischen Eigenschaften von 52 Eisenwerkstoffen, Stahleisen-Sonderberichte, 1973, 8.
Balance | 0.19 | 0.47 | 0.8 | 1.07 | 0.35 | 11.8 | 0 | 0 | 0 | 0.26 | 0 | 0 | 0 | 0 | 0.014 | 0.004 | 0 | 0 | 0 | 0 | 0 | 14.2761 | 22.7374 | Steel212_01 | - | - | F. Richer, Die wichtigsten physikalischen Eigenschaften von 52 Eisenwerkstoffen, Stahleisen-Sonderberichte, 1973, 8.
Balance | 0.19 | 0.47 | 0.8 | 1.07 | 0.35 | 11.8 | 0 | 0 | 0 | 0.26 | 0 | 0 | 0 | 0 | 0.014 | 0.004 | 0 | 0 | 0 | 0 | 0 | 161.537 | 23.3339 | Steel212_02 | - | - | F. Richer, Die wichtigsten physikalischen Eigenschaften von 52 Eisenwerkstoffen, Stahleisen-Sonderberichte, 1973, 8.
Balance | 0.19 | 0.47 | 0.8 | 1.07 | 0.35 | 11.8 | 0 | 0 | 0 | 0.26 | 0 | 0 | 0 | 0 | 0.014 | 0.004 | 0 | 0 | 0 | 0 | 0 | 289.092 | 23.8127 | Steel212_03 | - | - | F. Richer, Die wichtigsten physikalischen Eigenschaften von 52 Eisenwerkstoffen, Stahleisen-Sonderberichte, 1973, 8.
Balance | 0.19 | 0.47 | 0.8 | 1.07 | 0.35 | 11.8 | 0 | 0 | 0 | 0.26 | 0 | 0 | 0 | 0 | 0.014 | 0.004 | 0 | 0 | 0 | 0 | 0 | 413.166 | 24.291 | Steel212_04 | - | - | F. Richer, Die wichtigsten physikalischen Eigenschaften von 52 Eisenwerkstoffen, Stahleisen-Sonderberichte, 1973, 8.
Balance | 0.19 | 0.47 | 0.8 | 1.07 | 0.35 | 11.8 | 0 | 0 | 0 | 0.26 | 0 | 0 | 0 | 0 | 0.014 | 0.004 | 0 | 0 | 0 | 0 | 0 | 566.228 | 24.8884 | Steel212_05 | - | - | F. Richer, Die wichtigsten physikalischen Eigenschaften von 52 Eisenwerkstoffen, Stahleisen-Sonderberichte, 1973, 8.
Balance | 0.05 | 1.23 | 15.87 | 1.7 | 0 | 15.7 | 0 | 0 | 0.55 | 0.34 | 0 | 0 | 0 | 0 | 0.032 | 0.016 | 0 | 0 | 0 | 0 | 0 | 2.6738 | 15.2242 | Steel213_01 | - | - | F. Richer, Die wichtigsten physikalischen Eigenschaften von 52 Eisenwerkstoffen, Stahleisen-Sonderberichte, 1973, 8.
Balance | 0.05 | 1.23 | 15.87 | 1.7 | 0 | 15.7 | 0 | 0 | 0.55 | 0.34 | 0 | 0 | 0 | 0 | 0.032 | 0.016 | 0 | 0 | 0 | 0 | 0 | 148.633 | 16.7356 | Steel213_02 | - | - | F. Richer, Die wichtigsten physikalischen Eigenschaften von 52 Eisenwerkstoffen, Stahleisen-Sonderberichte, 1973, 8.
Balance | 0.05 | 1.23 | 15.87 | 1.7 | 0 | 15.7 | 0 | 0 | 0.55 | 0.34 | 0 | 0 | 0 | 0 | 0.032 | 0.016 | 0 | 0 | 0 | 0 | 0 | 295.765 | 18.1709 | Steel213_03 | - | - | F. Richer, Die wichtigsten physikalischen Eigenschaften von 52 Eisenwerkstoffen, Stahleisen-Sonderberichte, 1973, 8.
Balance | 0.05 | 1.23 | 15.87 | 1.7 | 0 | 15.7 | 0 | 0 | 0.55 | 0.34 | 0 | 0 | 0 | 0 | 0.032 | 0.016 | 0 | 0 | 0 | 0 | 0 | 462.561 | 19.9907 | Steel213_04 | - | - | F. Richer, Die wichtigsten physikalischen Eigenschaften von 52 Eisenwerkstoffen, Stahleisen-Sonderberichte, 1973, 8.
Balance | 0.05 | 1.23 | 15.87 | 1.7 | 0 | 15.7 | 0 | 0 | 0.55 | 0.34 | 0 | 0 | 0 | 0 | 0.032 | 0.016 | 0 | 0 | 0 | 0 | 0 | 588.826 | 21.3081 | Steel213_05 | - | - | F. Richer, Die wichtigsten physikalischen Eigenschaften von 52 Eisenwerkstoffen, Stahleisen-Sonderberichte, 1973, 8.
Balance | 0.05 | 1.23 | 15.87 | 1.7 | 0 | 15.7 | 0 | 0 | 0.55 | 0.34 | 0 | 0 | 0 | 0 | 0.032 | 0.016 | 0 | 0 | 0 | 0 | 0 | 704.649 | 22.6238 | Steel213_06 | - | - | F. Richer, Die wichtigsten physikalischen Eigenschaften von 52 Eisenwerkstoffen, Stahleisen-Sonderberichte, 1973, 8.
Balance | 0.05 | 1.23 | 15.87 | 1.7 | 0 | 15.7 | 0 | 0 | 0.55 | 0.34 | 0 | 0 | 0 | 0 | 0.032 | 0.016 | 0 | 0 | 0 | 0 | 0 | 792.656 | 23.7442 | Steel213_07 | - | - | F. Richer, Die wichtigsten physikalischen Eigenschaften von 52 Eisenwerkstoffen, Stahleisen-Sonderberichte, 1973, 8.
Balance | 0.85 | 0.34 | 4.3 | 0.64 | 0 | 23.8 | 0 | 0 | 0 | 0.55 | 0 | 0 | 0 | 0 | 0.024 | 0.026 | 0 | 0 | 0 | 0 | 0 | 14.5294 | 21.0979 | Steel214_01 | - | - | F. Richer, Die wichtigsten physikalischen Eigenschaften von 52 Eisenwerkstoffen, Stahleisen-Sonderberichte, 1973, 8.
Balance | 0.85 | 0.34 | 4.3 | 0.64 | 0 | 23.8 | 0 | 0 | 0 | 0.55 | 0 | 0 | 0 | 0 | 0.024 | 0.026 | 0 | 0 | 0 | 0 | 0 | 135.017 | 22.2619 | Steel214_02 | - | - | F. Richer, Die wichtigsten physikalischen Eigenschaften von 52 Eisenwerkstoffen, Stahleisen-Sonderberichte, 1973, 8.
Balance | 0.85 | 0.34 | 4.3 | 0.64 | 0 | 23.8 | 0 | 0 | 0 | 0.55 | 0 | 0 | 0 | 0 | 0.024 | 0.026 | 0 | 0 | 0 | 0 | 0 | 278.638 | 23.8872 | Steel214_03 | - | - | F. Richer, Die wichtigsten physikalischen Eigenschaften von 52 Eisenwerkstoffen, Stahleisen-Sonderberichte, 1973, 8.
Balance | 0.85 | 0.34 | 4.3 | 0.64 | 0 | 23.8 | 0 | 0 | 0 | 0.55 | 0 | 0 | 0 | 0 | 0.024 | 0.026 | 0 | 0 | 0 | 0 | 0 | 410.651 | 25.5488 | Steel214_04 | - | - | F. Richer, Die wichtigsten physikalischen Eigenschaften von 52 Eisenwerkstoffen, Stahleisen-Sonderberichte, 1973, 8.
Balance | 0.85 | 0.34 | 4.3 | 0.64 | 0 | 23.8 | 0 | 0 | 0 | 0.55 | 0 | 0 | 0 | 0 | 0.024 | 0.026 | 0 | 0 | 0 | 0 | 0 | 533.406 | 27.0563 | Steel214_05 | - | - | F. Richer, Die wichtigsten physikalischen Eigenschaften von 52 Eisenwerkstoffen, Stahleisen-Sonderberichte, 1973, 8.
Balance | 0.85 | 0.34 | 4.3 | 0.64 | 0 | 23.8 | 0 | 0 | 0 | 0.55 | 0 | 0 | 0 | 0 | 0.024 | 0.026 | 0 | 0 | 0 | 0 | 0 | 679.301 | 28.987 | Steel214_06 | - | - | F. Richer, Die wichtigsten physikalischen Eigenschaften von 52 Eisenwerkstoffen, Stahleisen-Sonderberichte, 1973, 8.
Balance | 0.08 | 0.37 | 8.14 | 0 | 0 | 19.11 | 0.03 | 0.004 | 0 | 0.68 | 0.6 | 0 | 0 | 0 | 0.022 | 0.011 | 0 | 0 | 0 | 0 | 0 | 2.6738 | 15.2242 | Steel215_01 | - | - | F. Richer, Die wichtigsten physikalischen Eigenschaften von 52 Eisenwerkstoffen, Stahleisen-Sonderberichte, 1973, 8.
Balance | 0.08 | 0.37 | 8.14 | 0 | 0 | 19.11 | 0.03 | 0.004 | 0 | 0.68 | 0.6 | 0 | 0 | 0 | 0.022 | 0.011 | 0 | 0 | 0 | 0 | 0 | 148.633 | 16.7356 | Steel215_02 | - | - | F. Richer, Die wichtigsten physikalischen Eigenschaften von 52 Eisenwerkstoffen, Stahleisen-Sonderberichte, 1973, 8.
Balance | 0.08 | 0.37 | 8.14 | 0 | 0 | 19.11 | 0.03 | 0.004 | 0 | 0.68 | 0.6 | 0 | 0 | 0 | 0.022 | 0.011 | 0 | 0 | 0 | 0 | 0 | 295.765 | 18.1709 | Steel215_03 | - | - | F. Richer, Die wichtigsten physikalischen Eigenschaften von 52 Eisenwerkstoffen, Stahleisen-Sonderberichte, 1973, 8.
Balance | 0.08 | 0.37 | 8.14 | 0 | 0 | 19.11 | 0.03 | 0.004 | 0 | 0.68 | 0.6 | 0 | 0 | 0 | 0.022 | 0.011 | 0 | 0 | 0 | 0 | 0 | 462.561 | 19.9907 | Steel215_04 | - | - | F. Richer, Die wichtigsten physikalischen Eigenschaften von 52 Eisenwerkstoffen, Stahleisen-Sonderberichte, 1973, 8.
Balance | 0.08 | 0.37 | 8.14 | 0 | 0 | 19.11 | 0.03 | 0.004 | 0 | 0.68 | 0.6 | 0 | 0 | 0 | 0.022 | 0.011 | 0 | 0 | 0 | 0 | 0 | 588.826 | 21.3081 | Steel215_05 | - | - | F. Richer, Die wichtigsten physikalischen Eigenschaften von 52 Eisenwerkstoffen, Stahleisen-Sonderberichte, 1973, 8.
Balance | 0.08 | 0.37 | 8.14 | 0 | 0 | 19.11 | 0.03 | 0.004 | 0 | 0.68 | 0.6 | 0 | 0 | 0 | 0.022 | 0.011 | 0 | 0 | 0 | 0 | 0 | 704.649 | 22.6238 | Steel215_06 | - | - | F. Richer, Die wichtigsten physikalischen Eigenschaften von 52 Eisenwerkstoffen, Stahleisen-Sonderberichte, 1973, 8.
Balance | 0.08 | 0.37 | 8.14 | 0 | 0 | 19.11 | 0.03 | 0.004 | 0 | 0.68 | 0.6 | 0 | 0 | 0 | 0.022 | 0.011 | 0 | 0 | 0 | 0 | 0 | 792.656 | 23.7442 | Steel215_07 | - | - | F. Richer, Die wichtigsten physikalischen Eigenschaften von 52 Eisenwerkstoffen, Stahleisen-Sonderberichte, 1973, 8.
Balance | 0.05 | 1.31 | 13 | 0 | 0 | 16.3 | 0 | 0 | 0.76 | 0.37 | 0 | 0 | 0 | 0 | 0.019 | 0.01 | 0 | 0 | 0 | 0 | 0 | 2.6738 | 15.2242 | Steel216_01 | - | - | F. Richer, Die wichtigsten physikalischen Eigenschaften von 52 Eisenwerkstoffen, Stahleisen-Sonderberichte, 1973, 8.
Balance | 0.05 | 1.31 | 13 | 0 | 0 | 16.3 | 0 | 0 | 0.76 | 0.37 | 0 | 0 | 0 | 0 | 0.019 | 0.01 | 0 | 0 | 0 | 0 | 0 | 148.633 | 16.7356 | Steel216_02 | - | - | F. Richer, Die wichtigsten physikalischen Eigenschaften von 52 Eisenwerkstoffen, Stahleisen-Sonderberichte, 1973, 8.
Balance | 0.05 | 1.31 | 13 | 0 | 0 | 16.3 | 0 | 0 | 0.76 | 0.37 | 0 | 0 | 0 | 0 | 0.019 | 0.01 | 0 | 0 | 0 | 0 | 0 | 295.765 | 18.1709 | Steel216_03 | - | - | F. Richer, Die wichtigsten physikalischen Eigenschaften von 52 Eisenwerkstoffen, Stahleisen-Sonderberichte, 1973, 8.
Balance | 0.05 | 1.31 | 13 | 0 | 0 | 16.3 | 0 | 0 | 0.76 | 0.37 | 0 | 0 | 0 | 0 | 0.019 | 0.01 | 0 | 0 | 0 | 0 | 0 | 462.561 | 19.9907 | Steel216_04 | - | - | F. Richer, Die wichtigsten physikalischen Eigenschaften von 52 Eisenwerkstoffen, Stahleisen-Sonderberichte, 1973, 8.
Balance | 0.05 | 1.31 | 13 | 0 | 0 | 16.3 | 0 | 0 | 0.76 | 0.37 | 0 | 0 | 0 | 0 | 0.019 | 0.01 | 0 | 0 | 0 | 0 | 0 | 588.826 | 21.3081 | Steel216_05 | - | - | F. Richer, Die wichtigsten physikalischen Eigenschaften von 52 Eisenwerkstoffen, Stahleisen-Sonderberichte, 1973, 8.
Balance | 0.05 | 1.31 | 13 | 0 | 0 | 16.3 | 0 | 0 | 0.76 | 0.37 | 0 | 0 | 0 | 0 | 0.019 | 0.01 | 0 | 0 | 0 | 0 | 0 | 704.649 | 22.6238 | Steel216_06 | - | - | F. Richer, Die wichtigsten physikalischen Eigenschaften von 52 Eisenwerkstoffen, Stahleisen-Sonderberichte, 1973, 8.
Balance | 0.05 | 1.31 | 13 | 0 | 0 | 16.3 | 0 | 0 | 0.76 | 0.37 | 0 | 0 | 0 | 0 | 0.019 | 0.01 | 0 | 0 | 0 | 0 | 0 | 792.656 | 23.7442 | Steel216_07 | - | - | F. Richer, Die wichtigsten physikalischen Eigenschaften von 52 Eisenwerkstoffen, Stahleisen-Sonderberichte, 1973, 8.
Balance | 0.07 | 0.49 | 9.25 | 0.01 | 0 | 0.07 | 0.07 | 0.028 | 0 | 0.23 | 0 | 0 | 0 | 0 | 0.014 | 0.015 | 0 | 0 | 0 | 0 | 0 | 6.4313 | 35.9666 | Steel218_01 | - | - | F. Richer, Die wichtigsten physikalischen Eigenschaften von 52 Eisenwerkstoffen, Stahleisen-Sonderberichte, 1973, 8.
Balance | 0.07 | 0.49 | 9.25 | 0.01 | 0 | 0.07 | 0.07 | 0.028 | 0 | 0.23 | 0 | 0 | 0 | 0 | 0.014 | 0.015 | 0 | 0 | 0 | 0 | 0 | 73.5481 | 37.1217 | Steel218_02 | - | - | F. Richer, Die wichtigsten physikalischen Eigenschaften von 52 Eisenwerkstoffen, Stahleisen-Sonderberichte, 1973, 8.
Balance | 0.07 | 0.49 | 9.25 | 0.01 | 0 | 0.07 | 0.07 | 0.028 | 0 | 0.23 | 0 | 0 | 0 | 0 | 0.014 | 0.015 | 0 | 0 | 0 | 0 | 0 | 121.047 | 37.5871 | Steel218_03 | - | - | F. Richer, Die wichtigsten physikalischen Eigenschaften von 52 Eisenwerkstoffen, Stahleisen-Sonderberichte, 1973, 8.
Balance | 0.07 | 0.49 | 9.25 | 0.01 | 0 | 0.07 | 0.07 | 0.028 | 0 | 0.23 | 0 | 0 | 0 | 0 | 0.014 | 0.015 | 0 | 0 | 0 | 0 | 0 | 201.062 | 37.8674 | Steel218_04 | - | - | F. Richer, Die wichtigsten physikalischen Eigenschaften von 52 Eisenwerkstoffen, Stahleisen-Sonderberichte, 1973, 8.
Balance | 0.07 | 0.49 | 9.25 | 0.01 | 0 | 0.07 | 0.07 | 0.028 | 0 | 0.23 | 0 | 0 | 0 | 0 | 0.014 | 0.015 | 0 | 0 | 0 | 0 | 0 | 242.883 | 37.5312 | Steel218_05 | - | - | F. Richer, Die wichtigsten physikalischen Eigenschaften von 52 Eisenwerkstoffen, Stahleisen-Sonderberichte, 1973, 8.
Balance | 0.07 | 0.49 | 9.25 | 0.01 | 0 | 0.07 | 0.07 | 0.028 | 0 | 0.23 | 0 | 0 | 0 | 0 | 0.014 | 0.015 | 0 | 0 | 0 | 0 | 0 | 328.881 | 36.6305 | Steel218_06 | - | - | F. Richer, Die wichtigsten physikalischen Eigenschaften von 52 Eisenwerkstoffen, Stahleisen-Sonderberichte, 1973, 8.
Balance | 0.07 | 0.49 | 9.25 | 0.01 | 0 | 0.07 | 0.07 | 0.028 | 0 | 0.23 | 0 | 0 | 0 | 0 | 0.014 | 0.015 | 0 | 0 | 0 | 0 | 0 | 406.829 | 35.2709 | Steel218_07 | - | - | F. Richer, Die wichtigsten physikalischen Eigenschaften von 52 Eisenwerkstoffen, Stahleisen-Sonderberichte, 1973, 8.
Balance | 0.07 | 0.49 | 9.25 | 0.01 | 0 | 0.07 | 0.07 | 0.028 | 0 | 0.23 | 0 | 0 | 0 | 0 | 0.014 | 0.015 | 0 | 0 | 0 | 0 | 0 | 474.334 | 33.9095 | Steel218_08 | - | - | F. Richer, Die wichtigsten physikalischen Eigenschaften von 52 Eisenwerkstoffen, Stahleisen-Sonderberichte, 1973, 8.
Balance | 0.07 | 0.49 | 9.25 | 0.01 | 0 | 0.07 | 0.07 | 0.028 | 0 | 0.23 | 0 | 0 | 0 | 0 | 0.014 | 0.015 | 0 | 0 | 0 | 0 | 0 | 541.91 | 32.0906 | Steel218_09 | - | - | F. Richer, Die wichtigsten physikalischen Eigenschaften von 52 Eisenwerkstoffen, Stahleisen-Sonderberichte, 1973, 8.
Balance | 0.07 | 0.49 | 9.25 | 0.01 | 0 | 0.07 | 0.07 | 0.028 | 0 | 0.23 | 0 | 0 | 0 | 0 | 0.014 | 0.015 | 0 | 0 | 0 | 0 | 0 | 595.528 | 30.4982 | Steel218_10 | - | - | F. Richer, Die wichtigsten physikalischen Eigenschaften von 52 Eisenwerkstoffen, Stahleisen-Sonderberichte, 1973, 8.
Balance | 0.28 | 0.89 | 28.37 | 0 | 0 | 0 | 0.03 | 0.012 | 0 | 0.15 | 0 | 0 | 0 | 0 | 0.009 | 0.003 | 0 | 0 | 0 | 0 | 0 | 15.9075 | 12.1762 | Steel219_01 | - | - | F. Richer, Die wichtigsten physikalischen Eigenschaften von 52 Eisenwerkstoffen, Stahleisen-Sonderberichte, 1973, 8.
Balance | 0.28 | 0.89 | 28.37 | 0 | 0 | 0 | 0.03 | 0.012 | 0 | 0.15 | 0 | 0 | 0 | 0 | 0.009 | 0.003 | 0 | 0 | 0 | 0 | 0 | 185.979 | 15.331 | Steel219_02 | - | - | F. Richer, Die wichtigsten physikalischen Eigenschaften von 52 Eisenwerkstoffen, Stahleisen-Sonderberichte, 1973, 8.
Balance | 0.28 | 0.89 | 28.37 | 0 | 0 | 0 | 0.03 | 0.012 | 0 | 0.15 | 0 | 0 | 0 | 0 | 0.009 | 0.003 | 0 | 0 | 0 | 0 | 0 | 343.44 | 17.4925 | Steel219_03 | - | - | F. Richer, Die wichtigsten physikalischen Eigenschaften von 52 Eisenwerkstoffen, Stahleisen-Sonderberichte, 1973, 8.
Balance | 0.28 | 0.89 | 28.37 | 0 | 0 | 0 | 0.03 | 0.012 | 0 | 0.15 | 0 | 0 | 0 | 0 | 0.009 | 0.003 | 0 | 0 | 0 | 0 | 0 | 482.385 | 19.3458 | Steel219_04 | - | - | F. Richer, Die wichtigsten physikalischen Eigenschaften von 52 Eisenwerkstoffen, Stahleisen-Sonderberichte, 1973, 8.
Balance | 0.28 | 0.89 | 28.37 | 0 | 0 | 0 | 0.03 | 0.012 | 0 | 0.15 | 0 | 0 | 0 | 0 | 0.009 | 0.003 | 0 | 0 | 0 | 0 | 0 | 599.351 | 20.7761 | Steel219_05 | - | - | F. Richer, Die wichtigsten physikalischen Eigenschaften von 52 Eisenwerkstoffen, Stahleisen-Sonderberichte, 1973, 8.
Balance | 0.28 | 0.89 | 28.37 | 0 | 0 | 0 | 0.03 | 0.012 | 0 | 0.15 | 0 | 0 | 0 | 0 | 0.009 | 0.003 | 0 | 0 | 0 | 0 | 0 | 716.293 | 22.3589 | Steel219_06 | - | - | F. Richer, Die wichtigsten physikalischen Eigenschaften von 52 Eisenwerkstoffen, Stahleisen-Sonderberichte, 1973, 8.
Balance | 0.024 | 0.12 | 50.85 | 0 | 0 | 0 | 0 | 0 | 0 | 0 | 0 | 0 | 0 | 0 | 0 | 0.003 | 0 | 0 | 0 | 0 | 0 | 0 | 18.1211 | Steel220_01 | - | - | F. Richer, Die wichtigsten physikalischen Eigenschaften von 52 Eisenwerkstoffen, Stahleisen-Sonderberichte, 1973, 8.
Balance | 0.024 | 0.12 | 50.85 | 0 | 0 | 0 | 0 | 0 | 0 | 0 | 0 | 0 | 0 | 0 | 0 | 0.003 | 0 | 0 | 0 | 0 | 0 | 121.653 | 18.6375 | Steel220_02 | - | - | F. Richer, Die wichtigsten physikalischen Eigenschaften von 52 Eisenwerkstoffen, Stahleisen-Sonderberichte, 1973, 8.
Balance | 0.024 | 0.12 | 50.85 | 0 | 0 | 0 | 0 | 0 | 0 | 0 | 0 | 0 | 0 | 0 | 0 | 0.003 | 0 | 0 | 0 | 0 | 0 | 311.755 | 19.813 | Steel220_03 | - | - | F. Richer, Die wichtigsten physikalischen Eigenschaften von 52 Eisenwerkstoffen, Stahleisen-Sonderberichte, 1973, 8.
Balance | 0.024 | 0.12 | 50.85 | 0 | 0 | 0 | 0 | 0 | 0 | 0 | 0 | 0 | 0 | 0 | 0 | 0.003 | 0 | 0 | 0 | 0 | 0 | 559.75 | 21.7608 | Steel220_04 | - | - | F. Richer, Die wichtigsten physikalischen Eigenschaften von 52 Eisenwerkstoffen, Stahleisen-Sonderberichte, 1973, 8.
Balance | 0.715 | 0.25 | 0.065 | 0 | 1.075 | 4.26 | 0 | 0.004 | 0 | 0.3 | 18.45 | 0 | 0 | 0 | 0.018 | 0.028 | 0 | 0 | 0 | 0 | 0 | 9.5704 | 23.1561 | Steel221_01 | - | - | F. Richer, Die wichtigsten physikalischen Eigenschaften von 52 Eisenwerkstoffen, Stahleisen-Sonderberichte, 1973, 8.
Balance | 0.715 | 0.25 | 0.065 | 0 | 1.075 | 4.26 | 0 | 0.004 | 0 | 0.3 | 18.45 | 0 | 0 | 0 | 0.018 | 0.028 | 0 | 0 | 0 | 0 | 0 | 186.762 | 25.2827 | Steel221_02 | - | - | F. Richer, Die wichtigsten physikalischen Eigenschaften von 52 Eisenwerkstoffen, Stahleisen-Sonderberichte, 1973, 8.
Balance | 0.715 | 0.25 | 0.065 | 0 | 1.075 | 4.26 | 0 | 0.004 | 0 | 0.3 | 18.45 | 0 | 0 | 0 | 0.018 | 0.028 | 0 | 0 | 0 | 0 | 0 | 337.451 | 26.2229 | Steel221_03 | - | - | F. Richer, Die wichtigsten physikalischen Eigenschaften von 52 Eisenwerkstoffen, Stahleisen-Sonderberichte, 1973, 8.
Balance | 0.715 | 0.25 | 0.065 | 0 | 1.075 | 4.26 | 0 | 0.004 | 0 | 0.3 | 18.45 | 0 | 0 | 0 | 0.018 | 0.028 | 0 | 0 | 0 | 0 | 0 | 487.085 | 26.4766 | Steel221_04 | - | - | F. Richer, Die wichtigsten physikalischen Eigenschaften von 52 Eisenwerkstoffen, Stahleisen-Sonderberichte, 1973, 8.
Balance | 0.715 | 0.25 | 0.065 | 0 | 1.075 | 4.26 | 0 | 0.004 | 0 | 0.3 | 18.45 | 0 | 0 | 0 | 0.018 | 0.028 | 0 | 0 | 0 | 0 | 0 | 566.057 | 25.9941 | Steel221_05 | - | - | F. Richer, Die wichtigsten physikalischen Eigenschaften von 52 Eisenwerkstoffen, Stahleisen-Sonderberichte, 1973, 8.
Balance | 0.715 | 0.25 | 0.065 | 0 | 1.075 | 4.26 | 0 | 0.004 | 0 | 0.3 | 18.45 | 0 | 0 | 0 | 0.018 | 0.028 | 0 | 0 | 0 | 0 | 0 | 649.706 | 25.2836 | Steel221_06 | - | - | F. Richer, Die wichtigsten physikalischen Eigenschaften von 52 Eisenwerkstoffen, Stahleisen-Sonderberichte, 1973, 8.
Balance | 0.715 | 0.25 | 0.065 | 0 | 1.075 | 4.26 | 0 | 0.004 | 0 | 0.3 | 18.45 | 0 | 0 | 0 | 0.018 | 0.028 | 0 | 0 | 0 | 0 | 0 | 793.663 | 24.7357 | Steel221_07 | - | - | F. Richer, Die wichtigsten physikalischen Eigenschaften von 52 Eisenwerkstoffen, Stahleisen-Sonderberichte, 1973, 8.
Balance | 0.715 | 0.25 | 0.065 | 0 | 1.075 | 4.26 | 0 | 0.004 | 0 | 0.3 | 18.45 | 0 | 0 | 0 | 0.018 | 0.028 | 0 | 0 | 0 | 0 | 0 | 920.04 | 25.3287 | Steel221_08 | - | - | F. Richer, Die wichtigsten physikalischen Eigenschaften von 52 Eisenwerkstoffen, Stahleisen-Sonderberichte, 1973, 8.
Balance | 0.715 | 0.25 | 0.065 | 0 | 1.075 | 4.26 | 0 | 0.004 | 0 | 0.3 | 18.45 | 0 | 0 | 0 | 0.018 | 0.028 | 0 | 0 | 0 | 0 | 0 | 1108.91 | 26.9616 | Steel221_09 | - | - | F. Richer, Die wichtigsten physikalischen Eigenschaften von 52 Eisenwerkstoffen, Stahleisen-Sonderberichte, 1973, 8.
Balance | 0.715 | 0.25 | 0.065 | 0 | 1.075 | 4.26 | 0 | 0.004 | 0 | 0.3 | 18.45 | 0 | 0 | 0 | 0.018 | 0.028 | 0 | 0 | 0 | 0 | 0 | 1200.44 | 27.8157 | Steel221_10 | - | - | F. Richer, Die wichtigsten physikalischen Eigenschaften von 52 Eisenwerkstoffen, Stahleisen-Sonderberichte, 1973, 8.
Balance | 0.32 | 0.04 | 1.79 | 3.95 | 0 | 27 | 0 | 0 | 0 | 0.77 | 1.5 | 0 | 0 | 55.9 | 0.014 | 0.029 | 0 | 0 | 0 | 0 | 0 | 0 | 16.0241 | Steel222_01 | - | - | F. Richer, Die wichtigsten physikalischen Eigenschaften von 52 Eisenwerkstoffen, Stahleisen-Sonderberichte, 1973, 8.
Balance | 0.32 | 0.04 | 1.79 | 3.95 | 0 | 27 | 0 | 0 | 0 | 0.77 | 1.5 | 0 | 0 | 55.9 | 0.014 | 0.029 | 0 | 0 | 0 | 0 | 0 | 161.072 | 18.8347 | Steel222_02 | - | - | F. Richer, Die wichtigsten physikalischen Eigenschaften von 52 Eisenwerkstoffen, Stahleisen-Sonderberichte, 1973, 8.
Balance | 0.32 | 0.04 | 1.79 | 3.95 | 0 | 27 | 0 | 0 | 0 | 0.77 | 1.5 | 0 | 0 | 55.9 | 0.014 | 0.029 | 0 | 0 | 0 | 0 | 0 | 389.137 | 22.1136 | Steel222_03 | - | - | F. Richer, Die wichtigsten physikalischen Eigenschaften von 52 Eisenwerkstoffen, Stahleisen-Sonderberichte, 1973, 8.
Balance | 0.32 | 0.04 | 1.79 | 3.95 | 0 | 27 | 0 | 0 | 0 | 0.77 | 1.5 | 0 | 0 | 55.9 | 0.014 | 0.029 | 0 | 0 | 0 | 0 | 0 | 523.453 | 23.89 | Steel222_04 | - | - | F. Richer, Die wichtigsten physikalischen Eigenschaften von 52 Eisenwerkstoffen, Stahleisen-Sonderberichte, 1973, 8.
Balance | 0.32 | 0.04 | 1.79 | 3.95 | 0 | 27 | 0 | 0 | 0 | 0.77 | 1.5 | 0 | 0 | 55.9 | 0.014 | 0.029 | 0 | 0 | 0 | 0 | 0 | 677.457 | 25.8983 | Steel222_05 | - | - | F. Richer, Die wichtigsten physikalischen Eigenschaften von 52 Eisenwerkstoffen, Stahleisen-Sonderberichte, 1973, 8.